## Gerflor
Gerflor
Name | Benutzungsintensität | Bewertungsgruppe Rutschgefahr | Farbton | Oberfläche | Werkstoff | Breite (mm) | Länge (mm) | Aufladungsspannung im Begehversuch | Befestigung | Beständigkeit Belag | Bodenbelag heterogen/homogen | Brandverhalten | Chemische Beständigkeit | Farbechtheit | Formaldehyd Emissionsklasse | Kantenausführung | Verschleißgruppe/-klasse Bodenbelag | Dicke Nutzschicht (mm) | Gesamtdicke Belag (mm) | Gewicht (kg/m²) | Resteindruck (mm) | Trittschallverbesserungsmaß (dB) | Wärmeleitfähigkeit (W/(m*K)) | Desinfektionsmittelbeständig | Lichtechtheit | Maßstabilität | Nachhaltigkeit | Oberflächenvergütung | REACH-konform | Zertifikate | Frei von Schwermetallen | TVOC (28 Tage) | Format Fliesen (mm) | Bilder
CREATION 70 CLIC - Planken/Fliesen | Klasse 34, Klasse 43 | R 10 | nach Hersteller-Farbkarte | strukturiert | Polyvinylchlorid (PVC) | 214,00 - 391,00 | 729,00 - 1.461,00 | max. 2 kV (antistatisch) | Interlocking, lose verlegen | gegen Haushaltchemikalien, gegen UV-Licht größer Stufe 6 | heterogen | Bfl-s1 | chemikalienbeständig gem. Herstellerangabe | lichtecht | E1 | gefast | Bindemittelgehalt Typ I | 0,70 | 6,00 | 9,85 | 0,10 | 5,00 | 0,25 | ja | ≥ Stufe 6 | ≤ 0,05 % | vollständig recycelbar, hergestellt mit mindestens 55 % Recyclinganteil | PUR+ Matt | ja | FloorScore®, M1 | ja | < 10 µg/m³ | 214 x 1239 / 242 x 1461 / 391 x 729 | https://cdn.ais-online.de/m2/45/65245/images/38/43143938px1920x1080.jpg
powered by Heinze