## Gerflor
Gerflor
Name | GTIN | HAN | Benutzungsintensität | Bewertungsgruppe Rutschgefahr | Dekor | Farbton | Oberfläche | Werkstoff | Breite (mm) | Länge (mm) | Aufladungsspannung im Begehversuch | Befestigung | Beständigkeit Belag | Bodenbelag heterogen/homogen | Brandverhalten | Chemische Beständigkeit | Farbechtheit | Formaldehyd Emissionsklasse | Kantenausführung | Lieferform | RTS Emissionsklasse | Verschleißgruppe/-klasse Bodenbelag | Anteil Recyclingmaterial (%) | Dicke Nutzschicht (mm) | Gesamtdicke Belag (mm) | Gewicht (kg/m²) | Reflexionsgrad (%) | Resteindruck (mm) | Trittschallverbesserungsmaß (dB) | Wärmeleitfähigkeit (W/(m*K)) | Gerflor_Farbcode | Maßstabilität | Oberflächenvergütung | REACH-konform | Zertifikate | TVOC (28 Tage) | NCS Farbton | Bilder
CREATION 70 LOOSELAY 600X600 - Fliesen |  |  | Klasse 34, Klasse 43 | R 10 | Beton, Stein, Terrazzo | dunkelbraun, grau, hellbeige, hellgrau | matt, strukturiert | Polyvinylchlorid (PVC) | 600,00 | 600,00 | max. 2 kV (antistatisch) | lose verlegen | gegen Haushaltchemikalien, gegen UV-Licht größer Stufe 6 | heterogen | Bfl-s1 | chemikalienbeständig gem. Herstellerangabe | lichtecht | E1 | gefast | Fliesen | M1 | Bindemittelgehalt Typ I | 35,00 | 0,70 | 5,00 | 8,30 | 21,60 - 64,60 | 0,10 | 7,00 | 0,25 | 1565, 1566, 1572, 1573, 1574, 1575, 1576 | ≤ 0,05 % | ProtecshieldTM | ja | FloorScore® | < 10 µg/m³ | 1502-B, 1502-G, 1502-Y, 2005-Y20R, 5020-Y50R, 3502-Y, 3502-B | https://cdn.ais-online.de/m2/45/65245/images/29/48408029px841x595.jpg https://cdn.ais-online.de/m2/45/65245/images/24/48407924px841x595.jpg https://cdn.ais-online.de/m2/45/65245/images/97/48407897px841x595.jpg https://cdn.ais-online.de/m2/45/65245/images/12/48407912px841x595.jpg https://cdn.ais-online.de/m2/45/65245/images/38/48408038px841x595.jpg https://cdn.ais-online.de/m2/45/65245/images/26/48408026px841x595.jpg https://cdn.ais-online.de/m2/45/65245/images/72/48407972px841x595.jpg
CREATION 70 LOOSELAY 600X600 - CHIPS BLUE | 3475710651229 | 39761572 | Klasse 34, Klasse 43 | R 10 | Beton, Stein, Terrazzo | dunkelbraun, grau, hellbeige, hellgrau | matt, strukturiert | Polyvinylchlorid (PVC) | 600,00 | 600,00 | max. 2 kV (antistatisch) | lose verlegen | gegen Haushaltchemikalien, gegen UV-Licht größer Stufe 6 | heterogen | Bfl-s1 | chemikalienbeständig gem. Herstellerangabe | lichtecht | E1 | gefast | Fliesen | M1 | Bindemittelgehalt Typ I | 35,00 | 0,70 | 5,00 | 8,30 | 21,60 - 64,60 | 0,10 | 7,00 | 0,25 | 1565, 1566, 1572, 1573, 1574, 1575, 1576 | ≤ 0,05 % | ProtecshieldTM | ja | FloorScore® | < 10 µg/m³ | 1502-B, 1502-G, 1502-Y, 2005-Y20R, 5020-Y50R, 3502-Y, 3502-B | https://cdn.ais-online.de/m2/45/65245/images/29/48408029px841x595.jpg
CREATION 70 LOOSELAY 600X600 - CHIPS GREEN | 3475710651236 | 39761573 | Klasse 34, Klasse 43 | R 10 | Beton, Stein, Terrazzo | dunkelbraun, grau, hellbeige, hellgrau | matt, strukturiert | Polyvinylchlorid (PVC) | 600,00 | 600,00 | max. 2 kV (antistatisch) | lose verlegen | gegen Haushaltchemikalien, gegen UV-Licht größer Stufe 6 | heterogen | Bfl-s1 | chemikalienbeständig gem. Herstellerangabe | lichtecht | E1 | gefast | Fliesen | M1 | Bindemittelgehalt Typ I | 35,00 | 0,70 | 5,00 | 8,30 | 21,60 - 64,60 | 0,10 | 7,00 | 0,25 | 1565, 1566, 1572, 1573, 1574, 1575, 1576 | ≤ 0,05 % | ProtecshieldTM | ja | FloorScore® | < 10 µg/m³ | 1502-B, 1502-G, 1502-Y, 2005-Y20R, 5020-Y50R, 3502-Y, 3502-B | https://cdn.ais-online.de/m2/45/65245/images/24/48407924px841x595.jpg
CREATION 70 LOOSELAY 600X600 - CHIPS TERRA | 3475710651243 | 39761574 | Klasse 34, Klasse 43 | R 10 | Beton, Stein, Terrazzo | dunkelbraun, grau, hellbeige, hellgrau | matt, strukturiert | Polyvinylchlorid (PVC) | 600,00 | 600,00 | max. 2 kV (antistatisch) | lose verlegen | gegen Haushaltchemikalien, gegen UV-Licht größer Stufe 6 | heterogen | Bfl-s1 | chemikalienbeständig gem. Herstellerangabe | lichtecht | E1 | gefast | Fliesen | M1 | Bindemittelgehalt Typ I | 35,00 | 0,70 | 5,00 | 8,30 | 21,60 - 64,60 | 0,10 | 7,00 | 0,25 | 1565, 1566, 1572, 1573, 1574, 1575, 1576 | ≤ 0,05 % | ProtecshieldTM | ja | FloorScore® | < 10 µg/m³ | 1502-B, 1502-G, 1502-Y, 2005-Y20R, 5020-Y50R, 3502-Y, 3502-B | https://cdn.ais-online.de/m2/45/65245/images/97/48407897px841x595.jpg
CREATION 70 LOOSELAY 600X600 - STONY CREAM | 3475710651274 | 39761575 | Klasse 34, Klasse 43 | R 10 | Beton, Stein, Terrazzo | dunkelbraun, grau, hellbeige, hellgrau | matt, strukturiert | Polyvinylchlorid (PVC) | 600,00 | 600,00 | max. 2 kV (antistatisch) | lose verlegen | gegen Haushaltchemikalien, gegen UV-Licht größer Stufe 6 | heterogen | Bfl-s1 | chemikalienbeständig gem. Herstellerangabe | lichtecht | E1 | gefast | Fliesen | M1 | Bindemittelgehalt Typ I | 35,00 | 0,70 | 5,00 | 8,30 | 21,60 - 64,60 | 0,10 | 7,00 | 0,25 | 1565, 1566, 1572, 1573, 1574, 1575, 1576 | ≤ 0,05 % | ProtecshieldTM | ja | FloorScore® | < 10 µg/m³ | 1502-B, 1502-G, 1502-Y, 2005-Y20R, 5020-Y50R, 3502-Y, 3502-B | https://cdn.ais-online.de/m2/45/65245/images/26/48408026px841x595.jpg
CREATION 70 LOOSELAY 600X600 - STONY MEDIUM | 3475710651281 | 39761576 | Klasse 34, Klasse 43 | R 10 | Beton, Stein, Terrazzo | dunkelbraun, grau, hellbeige, hellgrau | matt, strukturiert | Polyvinylchlorid (PVC) | 600,00 | 600,00 | max. 2 kV (antistatisch) | lose verlegen | gegen Haushaltchemikalien, gegen UV-Licht größer Stufe 6 | heterogen | Bfl-s1 | chemikalienbeständig gem. Herstellerangabe | lichtecht | E1 | gefast | Fliesen | M1 | Bindemittelgehalt Typ I | 35,00 | 0,70 | 5,00 | 8,30 | 21,60 - 64,60 | 0,10 | 7,00 | 0,25 | 1565, 1566, 1572, 1573, 1574, 1575, 1576 | ≤ 0,05 % | ProtecshieldTM | ja | FloorScore® | < 10 µg/m³ | 1502-B, 1502-G, 1502-Y, 2005-Y20R, 5020-Y50R, 3502-Y, 3502-B | https://cdn.ais-online.de/m2/45/65245/images/72/48407972px841x595.jpg
CREATION 70 LOOSELAY 600X600 - URBAN STREET CREAM | 3475710651250 | 39761565 | Klasse 34, Klasse 43 | R 10 | Beton, Stein, Terrazzo | dunkelbraun, grau, hellbeige, hellgrau | matt, strukturiert | Polyvinylchlorid (PVC) | 600,00 | 600,00 | max. 2 kV (antistatisch) | lose verlegen | gegen Haushaltchemikalien, gegen UV-Licht größer Stufe 6 | heterogen | Bfl-s1 | chemikalienbeständig gem. Herstellerangabe | lichtecht | E1 | gefast | Fliesen | M1 | Bindemittelgehalt Typ I | 35,00 | 0,70 | 5,00 | 8,30 | 21,60 - 64,60 | 0,10 | 7,00 | 0,25 | 1565, 1566, 1572, 1573, 1574, 1575, 1576 | ≤ 0,05 % | ProtecshieldTM | ja | FloorScore® | < 10 µg/m³ | 1502-B, 1502-G, 1502-Y, 2005-Y20R, 5020-Y50R, 3502-Y, 3502-B | https://cdn.ais-online.de/m2/45/65245/images/12/48407912px841x595.jpg
CREATION 70 LOOSELAY 600X600 - URBAN STREET TERRA | 3475710651267 | 39761566 | Klasse 34, Klasse 43 | R 10 | Beton, Stein, Terrazzo | dunkelbraun, grau, hellbeige, hellgrau | matt, strukturiert | Polyvinylchlorid (PVC) | 600,00 | 600,00 | max. 2 kV (antistatisch) | lose verlegen | gegen Haushaltchemikalien, gegen UV-Licht größer Stufe 6 | heterogen | Bfl-s1 | chemikalienbeständig gem. Herstellerangabe | lichtecht | E1 | gefast | Fliesen | M1 | Bindemittelgehalt Typ I | 35,00 | 0,70 | 5,00 | 8,30 | 21,60 - 64,60 | 0,10 | 7,00 | 0,25 | 1565, 1566, 1572, 1573, 1574, 1575, 1576 | ≤ 0,05 % | ProtecshieldTM | ja | FloorScore® | < 10 µg/m³ | 1502-B, 1502-G, 1502-Y, 2005-Y20R, 5020-Y50R, 3502-Y, 3502-B | https://cdn.ais-online.de/m2/45/65245/images/38/48408038px841x595.jpg
powered by Heinze