## Gerflor
Gerflor
Name | GTIN | HAN | Benutzungsintensität | Bewertungsgruppe Rutschgefahr | Dekor | Farbton | Oberfläche | Werkstoff | Breite (mm) | Länge (mm) | Aufladungsspannung im Begehversuch | Befestigung | Beständigkeit Belag | Bodenbelag heterogen/homogen | Brandverhalten | Chemische Beständigkeit | Farbechtheit | Formaldehyd Emissionsklasse | Kantenausführung | Lieferform | RTS Emissionsklasse | Verschleißgruppe/-klasse Bodenbelag | Anteil Recyclingmaterial (%) | Dicke Nutzschicht (mm) | Gesamtdicke Belag (mm) | Gewicht (kg/m²) | Reflexionsgrad (%) | Resteindruck (mm) | Trittschallverbesserungsmaß (dB) | Wärmeleitfähigkeit (W/(m*K)) | Gerflor_Farbcode | Maßstabilität | Oberflächenvergütung | REACH-konform | Zertifikate | TVOC (28 Tage) | NCS Farbton | Bilder
CREATION 70 LOOSELAY 914X914 - Fliesen |  |  | Klasse 34, Klasse 43 | R 10 | Beton, Stein | dunkelgrau, dunkelgrün, grau, hellgrau | matt, strukturiert | Polyvinylchlorid (PVC) | 914,00 | 914,00 | max. 2 kV (antistatisch) | lose verlegen | gegen Haushaltchemikalien, gegen UV-Licht größer Stufe 6 | heterogen | Bfl-s1 | chemikalienbeständig gem. Herstellerangabe | lichtecht | E1 | gefast | Fliesen | M1 | Bindemittelgehalt Typ I | 35,00 | 0,70 | 5,00 | 8,30 | 11,10 - 53,80 | 0,10 | 7,00 | 0,25 | 0085, 1283, 1284, 1569, 1570, 1571, 1577 | ≤ 0,05 % | ProtecshieldTM | ja | FloorScore® | < 10 µg/m³ | 6500-N, 2000-N, 7502-R, 5010-G10Y, 7500-N, 3000-N, 4500-N | https://cdn.ais-online.de/m2/45/65245/images/75/48407975px3508x2480.jpg https://cdn.ais-online.de/m2/45/65245/images/51/48407951px841x595.jpg https://cdn.ais-online.de/m2/45/65245/images/11/48408011px841x595.jpg https://cdn.ais-online.de/m2/45/65245/images/54/48407954px841x595.jpg https://cdn.ais-online.de/m2/45/65245/images/74/48408074px841x595.jpg https://cdn.ais-online.de/m2/45/65245/images/00/48407900px3508x2480.jpg https://cdn.ais-online.de/m2/45/65245/images/69/48407969px3508x2480.jpg
CREATION 70 LOOSELAY 914X914 - DOCK GREY | 3475710651526 | 39800085 | Klasse 34, Klasse 43 | R 10 | Beton, Stein | dunkelgrau, dunkelgrün, grau, hellgrau | matt, strukturiert | Polyvinylchlorid (PVC) | 914,00 | 914,00 | max. 2 kV (antistatisch) | lose verlegen | gegen Haushaltchemikalien, gegen UV-Licht größer Stufe 6 | heterogen | Bfl-s1 | chemikalienbeständig gem. Herstellerangabe | lichtecht | E1 | gefast | Fliesen | M1 | Bindemittelgehalt Typ I | 35,00 | 0,70 | 5,00 | 8,30 | 11,10 - 53,80 | 0,10 | 7,00 | 0,25 | 0085, 1283, 1284, 1569, 1570, 1571, 1577 | ≤ 0,05 % | ProtecshieldTM | ja | FloorScore® | < 10 µg/m³ | 6500-N, 2000-N, 7502-R, 5010-G10Y, 7500-N, 3000-N, 4500-N | https://cdn.ais-online.de/m2/45/65245/images/75/48407975px3508x2480.jpg
CREATION 70 LOOSELAY 914X914 - MARBLE CLEAR | 3475710651533 | 39801569 | Klasse 34, Klasse 43 | R 10 | Beton, Stein | dunkelgrau, dunkelgrün, grau, hellgrau | matt, strukturiert | Polyvinylchlorid (PVC) | 914,00 | 914,00 | max. 2 kV (antistatisch) | lose verlegen | gegen Haushaltchemikalien, gegen UV-Licht größer Stufe 6 | heterogen | Bfl-s1 | chemikalienbeständig gem. Herstellerangabe | lichtecht | E1 | gefast | Fliesen | M1 | Bindemittelgehalt Typ I | 35,00 | 0,70 | 5,00 | 8,30 | 11,10 - 53,80 | 0,10 | 7,00 | 0,25 | 0085, 1283, 1284, 1569, 1570, 1571, 1577 | ≤ 0,05 % | ProtecshieldTM | ja | FloorScore® | < 10 µg/m³ | 6500-N, 2000-N, 7502-R, 5010-G10Y, 7500-N, 3000-N, 4500-N | https://cdn.ais-online.de/m2/45/65245/images/51/48407951px841x595.jpg
CREATION 70 LOOSELAY 914X914 - MARBLE DARK | 3475710651540 | 39801570 | Klasse 34, Klasse 43 | R 10 | Beton, Stein | dunkelgrau, dunkelgrün, grau, hellgrau | matt, strukturiert | Polyvinylchlorid (PVC) | 914,00 | 914,00 | max. 2 kV (antistatisch) | lose verlegen | gegen Haushaltchemikalien, gegen UV-Licht größer Stufe 6 | heterogen | Bfl-s1 | chemikalienbeständig gem. Herstellerangabe | lichtecht | E1 | gefast | Fliesen | M1 | Bindemittelgehalt Typ I | 35,00 | 0,70 | 5,00 | 8,30 | 11,10 - 53,80 | 0,10 | 7,00 | 0,25 | 0085, 1283, 1284, 1569, 1570, 1571, 1577 | ≤ 0,05 % | ProtecshieldTM | ja | FloorScore® | < 10 µg/m³ | 6500-N, 2000-N, 7502-R, 5010-G10Y, 7500-N, 3000-N, 4500-N | https://cdn.ais-online.de/m2/45/65245/images/11/48408011px841x595.jpg
CREATION 70 LOOSELAY 914X914 - MARBLE GREEN | 3475710651557 | 39801571 | Klasse 34, Klasse 43 | R 10 | Beton, Stein | dunkelgrau, dunkelgrün, grau, hellgrau | matt, strukturiert | Polyvinylchlorid (PVC) | 914,00 | 914,00 | max. 2 kV (antistatisch) | lose verlegen | gegen Haushaltchemikalien, gegen UV-Licht größer Stufe 6 | heterogen | Bfl-s1 | chemikalienbeständig gem. Herstellerangabe | lichtecht | E1 | gefast | Fliesen | M1 | Bindemittelgehalt Typ I | 35,00 | 0,70 | 5,00 | 8,30 | 11,10 - 53,80 | 0,10 | 7,00 | 0,25 | 0085, 1283, 1284, 1569, 1570, 1571, 1577 | ≤ 0,05 % | ProtecshieldTM | ja | FloorScore® | < 10 µg/m³ | 6500-N, 2000-N, 7502-R, 5010-G10Y, 7500-N, 3000-N, 4500-N | https://cdn.ais-online.de/m2/45/65245/images/54/48407954px841x595.jpg
CREATION 70 LOOSELAY 914X914 - URBAN STREET DARK | 3475710651564 | 39801577 | Klasse 34, Klasse 43 | R 10 | Beton, Stein | dunkelgrau, dunkelgrün, grau, hellgrau | matt, strukturiert | Polyvinylchlorid (PVC) | 914,00 | 914,00 | max. 2 kV (antistatisch) | lose verlegen | gegen Haushaltchemikalien, gegen UV-Licht größer Stufe 6 | heterogen | Bfl-s1 | chemikalienbeständig gem. Herstellerangabe | lichtecht | E1 | gefast | Fliesen | M1 | Bindemittelgehalt Typ I | 35,00 | 0,70 | 5,00 | 8,30 | 11,10 - 53,80 | 0,10 | 7,00 | 0,25 | 0085, 1283, 1284, 1569, 1570, 1571, 1577 | ≤ 0,05 % | ProtecshieldTM | ja | FloorScore® | < 10 µg/m³ | 6500-N, 2000-N, 7502-R, 5010-G10Y, 7500-N, 3000-N, 4500-N | https://cdn.ais-online.de/m2/45/65245/images/74/48408074px841x595.jpg
CREATION 70 LOOSELAY 914X914 - URBAN STREET LIGHT | 3475710651571 | 39801283 | Klasse 34, Klasse 43 | R 10 | Beton, Stein | dunkelgrau, dunkelgrün, grau, hellgrau | matt, strukturiert | Polyvinylchlorid (PVC) | 914,00 | 914,00 | max. 2 kV (antistatisch) | lose verlegen | gegen Haushaltchemikalien, gegen UV-Licht größer Stufe 6 | heterogen | Bfl-s1 | chemikalienbeständig gem. Herstellerangabe | lichtecht | E1 | gefast | Fliesen | M1 | Bindemittelgehalt Typ I | 35,00 | 0,70 | 5,00 | 8,30 | 11,10 - 53,80 | 0,10 | 7,00 | 0,25 | 0085, 1283, 1284, 1569, 1570, 1571, 1577 | ≤ 0,05 % | ProtecshieldTM | ja | FloorScore® | < 10 µg/m³ | 6500-N, 2000-N, 7502-R, 5010-G10Y, 7500-N, 3000-N, 4500-N | https://cdn.ais-online.de/m2/45/65245/images/00/48407900px3508x2480.jpg
CREATION 70 LOOSELAY 914X914 - URBAN STREET MEDIUM | 3475710651588 | 39801284 | Klasse 34, Klasse 43 | R 10 | Beton, Stein | dunkelgrau, dunkelgrün, grau, hellgrau | matt, strukturiert | Polyvinylchlorid (PVC) | 914,00 | 914,00 | max. 2 kV (antistatisch) | lose verlegen | gegen Haushaltchemikalien, gegen UV-Licht größer Stufe 6 | heterogen | Bfl-s1 | chemikalienbeständig gem. Herstellerangabe | lichtecht | E1 | gefast | Fliesen | M1 | Bindemittelgehalt Typ I | 35,00 | 0,70 | 5,00 | 8,30 | 11,10 - 53,80 | 0,10 | 7,00 | 0,25 | 0085, 1283, 1284, 1569, 1570, 1571, 1577 | ≤ 0,05 % | ProtecshieldTM | ja | FloorScore® | < 10 µg/m³ | 6500-N, 2000-N, 7502-R, 5010-G10Y, 7500-N, 3000-N, 4500-N | https://cdn.ais-online.de/m2/45/65245/images/69/48407969px3508x2480.jpg
powered by Heinze