## Gerflor
Gerflor
Name | GTIN | HAN | Benutzungsintensität | Bewertungsgruppe Rutschgefahr | Farbton | Oberfläche | Werkstoff | Breite (mm) | Länge (mm) | Aufladungsspannung im Begehversuch | Befestigung | Beständigkeit Belag | Bodenbelag heterogen/homogen | Brandverhalten | Chemische Beständigkeit | Farbechtheit | Formaldehyd Emissionsklasse | Kantenausführung | Lieferform | Gesamtdicke Belag (mm) | Gewicht (kg/m²) | Reflexionsgrad (%) | Resteindruck (mm) | Trittschallverbesserungsmaß (dB) | Wärmeleitfähigkeit (W/(m*K)) | Gerflor_Farbcode | Desinfektionsmittelbeständig | Lichtechtheit | Maßstabilität | Nachhaltigkeit | Oberflächenvergütung | REACH-konform | Zertifikate | Frei von Schwermetallen | TVOC (28 Tage) | Bilder
CREATION EVO 184X1219 - ATELIER | 3475710540585 | 37361228 | Klasse 34, Klasse 43 | R 10 | beige, grau | strukturiert | thermoplastische Polymere | 184,00 | 1.219,00 | max. 2 kV (antistatisch) | vollflächig kleben | gegen Haushaltchemikalien, gegen UV-Licht größer Stufe 6 | heterogen | Bfl-s1 | chemikalienbeständig gem. Herstellerangabe | lichtecht | E1 | gefast | Planken | 2,00 | 3,48 | 23,50 | 0,10 | 4,00 | 0,25 | 1228 | ja | ≥ Stufe 6 | ≤ 0,10 % | vollständig recycelbar und hergestellt mit bis zu 35 % Recyclinganteil | Protecshield™ | ja | Indoor Air Comfort Gold, FloorScore®, Blauer Engel, M1, Cradle to Cradle Silber | ja | < 10 µg/m³ | https://cdn.ais-online.de/m2/45/65245/images/39/46355339px325x325.jpg
powered by Heinze