## Gerflor
Gerflor
Name | GTIN | HAN | Benutzungsintensität | Bewertungsgruppe Rutschgefahr | Dekor | Farbton | Oberfläche | Werkstoff | Breite (mm) | Länge (mm) | Aufladungsspannung im Begehversuch | Befestigung | Beständigkeit Belag | Brandverhalten | Chemische Beständigkeit | Farbechtheit | Formaldehyd Emissionsklasse | Kantenausführung | Lieferform | Anteil Recyclingmaterial (%) | Dicke Nutzschicht (mm) | Gesamtdicke Belag (mm) | Gewicht (kg/m²) | Reflexionsgrad (%) | Resteindruck (mm) | Trittschallverbesserungsmaß (dB) | Wärmeleitfähigkeit (W/(m*K)) | Gerflor_Farbcode | Maßstabilität | Oberflächenvergütung | REACH-konform | Zertifikate | TVOC (28 Tage) | NCS Farbton | Bilder
CREATION SAGA² 500X500 - Fliesen |  |  | Klasse 34, Klasse 42 | R 10 | Beton, Holz, Textil | beige, braun, dunkelblau, dunkelbraun, dunkelgrau, dunkelgrün, grau, grün, hellbeige, rot | matt, strukturiert | Polyvinylchlorid (PVC) | 500,00 | 500,00 | max. 2 kV (antistatisch) | lose verlegen | gegen Haushaltchemikalien, gegen UV-Licht größer Stufe 6 | Bfl-s1 | chemikalienbeständig gem. Herstellerangabe | lichtecht | E1 | gefast | Fliesen | 35,00 | 0,70 | 4,60 | 5,60 | 8,70 - 50,00 | 0,13 | 15,00 | 0,25 | 0030, 0088, 0089, 1283, 1284, 1559, 1560, 1561, 1563, 1564, 1565, 1566, 1567, 1581, 1582, 1584, 1585, 1586, 1587, 1588, 1608, 1609, 1610 | ≤ 0,05 % | ProtecshieldTM | ja | FloorScore® | < 10 µg/m³ | 8010-R70B, 5502-Y, 7500-N, 4030-Y40R, 3010-Y40R, 6005-B20G, 4020-Y30R, 3020-Y20R, 3010-Y20R, 4020-Y20R, 5010-G10Y, 6005-G50Y, 4502-B, 4010-Y90R, 2005-Y20R, 3000-N, 4500-N, 5020-Y50R, 4502-Y, 4020-B50G | https://cdn.ais-online.de/m2/45/65245/images/87/48407987px3508x2480.jpg https://cdn.ais-online.de/m2/45/65245/images/02/48408002px841x595.jpg https://cdn.ais-online.de/m2/45/65245/images/96/48407996px841x595.jpg https://cdn.ais-online.de/m2/45/65245/images/81/48407981px841x595.jpg https://cdn.ais-online.de/m2/45/65245/images/17/48408017px841x595.jpg https://cdn.ais-online.de/m2/45/65245/images/62/48408062px841x595.jpg https://cdn.ais-online.de/m2/45/65245/images/18/48407918px841x595.jpg https://cdn.ais-online.de/m2/45/65245/images/71/48408071px841x595.jpg https://cdn.ais-online.de/m2/45/65245/images/03/48407903px841x595.jpg https://cdn.ais-online.de/m2/45/65245/images/08/48408008px841x595.jpg https://cdn.ais-online.de/m2/45/65245/images/41/48408041px841x595.jpg https://cdn.ais-online.de/m2/45/65245/images/63/48407963px841x595.jpg https://cdn.ais-online.de/m2/45/65245/images/66/48407966px841x595.jpg https://cdn.ais-online.de/m2/45/65245/images/89/48408089px1024x748.jpg https://cdn.ais-online.de/m2/45/65245/images/06/48407906px1024x748.jpg https://cdn.ais-online.de/m2/45/65245/images/50/48408050px841x595.jpg https://cdn.ais-online.de/m2/45/65245/images/33/48407933px841x595.jpg https://cdn.ais-online.de/m2/45/65245/images/09/48407909px841x595.jpg https://cdn.ais-online.de/m2/45/65245/images/86/48408086px841x595.jpg https://cdn.ais-online.de/m2/45/65245/images/59/48408059px841x595.jpg https://cdn.ais-online.de/m2/45/65245/images/93/48407993px841x595.jpg https://cdn.ais-online.de/m2/45/65245/images/83/48408083px841x595.jpg https://cdn.ais-online.de/m2/45/65245/images/95/48408095px841x595.jpg
CREATION SAGA² 500X500 DP - OXYD LIGHT BEIGE | 3475710653933 | 39881608 | Klasse 34, Klasse 42 | R 10 | Beton, Holz, Textil | beige, braun, dunkelblau, dunkelbraun, dunkelgrau, dunkelgrün, grau, grün, hellbeige, rot | matt, strukturiert | Polyvinylchlorid (PVC) | 500,00 | 500,00 | max. 2 kV (antistatisch) | lose verlegen | gegen Haushaltchemikalien, gegen UV-Licht größer Stufe 6 | Bfl-s1 | chemikalienbeständig gem. Herstellerangabe | lichtecht | E1 | gefast | Fliesen | 35,00 | 0,70 | 4,60 | 5,60 | 8,70 - 50,00 | 0,13 | 15,00 | 0,25 | 0030, 0088, 0089, 1283, 1284, 1559, 1560, 1561, 1563, 1564, 1565, 1566, 1567, 1581, 1582, 1584, 1585, 1586, 1587, 1588, 1608, 1609, 1610 | ≤ 0,05 % | ProtecshieldTM | ja | FloorScore® | < 10 µg/m³ | 8010-R70B, 5502-Y, 7500-N, 4030-Y40R, 3010-Y40R, 6005-B20G, 4020-Y30R, 3020-Y20R, 3010-Y20R, 4020-Y20R, 5010-G10Y, 6005-G50Y, 4502-B, 4010-Y90R, 2005-Y20R, 3000-N, 4500-N, 5020-Y50R, 4502-Y, 4020-B50G | https://cdn.ais-online.de/m2/45/65245/images/03/48407903px841x595.jpg
CREATION SAGA² 500X500 DP - OXYD LIGHT GREEN | 3475710653940 | 39881609 | Klasse 34, Klasse 42 | R 10 | Beton, Holz, Textil | beige, braun, dunkelblau, dunkelbraun, dunkelgrau, dunkelgrün, grau, grün, hellbeige, rot | matt, strukturiert | Polyvinylchlorid (PVC) | 500,00 | 500,00 | max. 2 kV (antistatisch) | lose verlegen | gegen Haushaltchemikalien, gegen UV-Licht größer Stufe 6 | Bfl-s1 | chemikalienbeständig gem. Herstellerangabe | lichtecht | E1 | gefast | Fliesen | 35,00 | 0,70 | 4,60 | 5,60 | 8,70 - 50,00 | 0,13 | 15,00 | 0,25 | 0030, 0088, 0089, 1283, 1284, 1559, 1560, 1561, 1563, 1564, 1565, 1566, 1567, 1581, 1582, 1584, 1585, 1586, 1587, 1588, 1608, 1609, 1610 | ≤ 0,05 % | ProtecshieldTM | ja | FloorScore® | < 10 µg/m³ | 8010-R70B, 5502-Y, 7500-N, 4030-Y40R, 3010-Y40R, 6005-B20G, 4020-Y30R, 3020-Y20R, 3010-Y20R, 4020-Y20R, 5010-G10Y, 6005-G50Y, 4502-B, 4010-Y90R, 2005-Y20R, 3000-N, 4500-N, 5020-Y50R, 4502-Y, 4020-B50G | https://cdn.ais-online.de/m2/45/65245/images/08/48408008px841x595.jpg
CREATION SAGA² 500X500 DP - OXYD LIGHT GREY | 3475710653957 | 39881610 | Klasse 34, Klasse 42 | R 10 | Beton, Holz, Textil | beige, braun, dunkelblau, dunkelbraun, dunkelgrau, dunkelgrün, grau, grün, hellbeige, rot | matt, strukturiert | Polyvinylchlorid (PVC) | 500,00 | 500,00 | max. 2 kV (antistatisch) | lose verlegen | gegen Haushaltchemikalien, gegen UV-Licht größer Stufe 6 | Bfl-s1 | chemikalienbeständig gem. Herstellerangabe | lichtecht | E1 | gefast | Fliesen | 35,00 | 0,70 | 4,60 | 5,60 | 8,70 - 50,00 | 0,13 | 15,00 | 0,25 | 0030, 0088, 0089, 1283, 1284, 1559, 1560, 1561, 1563, 1564, 1565, 1566, 1567, 1581, 1582, 1584, 1585, 1586, 1587, 1588, 1608, 1609, 1610 | ≤ 0,05 % | ProtecshieldTM | ja | FloorScore® | < 10 µg/m³ | 8010-R70B, 5502-Y, 7500-N, 4030-Y40R, 3010-Y40R, 6005-B20G, 4020-Y30R, 3020-Y20R, 3010-Y20R, 4020-Y20R, 5010-G10Y, 6005-G50Y, 4502-B, 4010-Y90R, 2005-Y20R, 3000-N, 4500-N, 5020-Y50R, 4502-Y, 4020-B50G | https://cdn.ais-online.de/m2/45/65245/images/95/48408095px841x595.jpg
CREATION SAGA² 500X500 - GENTLEMAN ABRICOT | 3475710652196 | 35021581 | Klasse 34, Klasse 42 | R 10 | Beton, Holz, Textil | beige, braun, dunkelblau, dunkelbraun, dunkelgrau, dunkelgrün, grau, grün, hellbeige, rot | matt, strukturiert | Polyvinylchlorid (PVC) | 500,00 | 500,00 | max. 2 kV (antistatisch) | lose verlegen | gegen Haushaltchemikalien, gegen UV-Licht größer Stufe 6 | Bfl-s1 | chemikalienbeständig gem. Herstellerangabe | lichtecht | E1 | gefast | Fliesen | 35,00 | 0,70 | 4,60 | 5,60 | 8,70 - 50,00 | 0,13 | 15,00 | 0,25 | 0030, 0088, 0089, 1283, 1284, 1559, 1560, 1561, 1563, 1564, 1565, 1566, 1567, 1581, 1582, 1584, 1585, 1586, 1587, 1588, 1608, 1609, 1610 | ≤ 0,05 % | ProtecshieldTM | ja | FloorScore® | < 10 µg/m³ | 8010-R70B, 5502-Y, 7500-N, 4030-Y40R, 3010-Y40R, 6005-B20G, 4020-Y30R, 3020-Y20R, 3010-Y20R, 4020-Y20R, 5010-G10Y, 6005-G50Y, 4502-B, 4010-Y90R, 2005-Y20R, 3000-N, 4500-N, 5020-Y50R, 4502-Y, 4020-B50G | https://cdn.ais-online.de/m2/45/65245/images/50/48408050px841x595.jpg
CREATION SAGA² 500X500 - GENTLEMAN BLUE | 3475710385339 | 35020030 | Klasse 34, Klasse 42 | R 10 | Beton, Holz, Textil | beige, braun, dunkelblau, dunkelbraun, dunkelgrau, dunkelgrün, grau, grün, hellbeige, rot | matt, strukturiert | Polyvinylchlorid (PVC) | 500,00 | 500,00 | max. 2 kV (antistatisch) | lose verlegen | gegen Haushaltchemikalien, gegen UV-Licht größer Stufe 6 | Bfl-s1 | chemikalienbeständig gem. Herstellerangabe | lichtecht | E1 | gefast | Fliesen | 35,00 | 0,70 | 4,60 | 5,60 | 8,70 - 50,00 | 0,13 | 15,00 | 0,25 | 0030, 0088, 0089, 1283, 1284, 1559, 1560, 1561, 1563, 1564, 1565, 1566, 1567, 1581, 1582, 1584, 1585, 1586, 1587, 1588, 1608, 1609, 1610 | ≤ 0,05 % | ProtecshieldTM | ja | FloorScore® | < 10 µg/m³ | 8010-R70B, 5502-Y, 7500-N, 4030-Y40R, 3010-Y40R, 6005-B20G, 4020-Y30R, 3020-Y20R, 3010-Y20R, 4020-Y20R, 5010-G10Y, 6005-G50Y, 4502-B, 4010-Y90R, 2005-Y20R, 3000-N, 4500-N, 5020-Y50R, 4502-Y, 4020-B50G | https://cdn.ais-online.de/m2/45/65245/images/87/48407987px3508x2480.jpg
CREATION SAGA² 500X500 - GENTLEMAN CREAM | 3475710652202 | 35021563 | Klasse 34, Klasse 42 | R 10 | Beton, Holz, Textil | beige, braun, dunkelblau, dunkelbraun, dunkelgrau, dunkelgrün, grau, grün, hellbeige, rot | matt, strukturiert | Polyvinylchlorid (PVC) | 500,00 | 500,00 | max. 2 kV (antistatisch) | lose verlegen | gegen Haushaltchemikalien, gegen UV-Licht größer Stufe 6 | Bfl-s1 | chemikalienbeständig gem. Herstellerangabe | lichtecht | E1 | gefast | Fliesen | 35,00 | 0,70 | 4,60 | 5,60 | 8,70 - 50,00 | 0,13 | 15,00 | 0,25 | 0030, 0088, 0089, 1283, 1284, 1559, 1560, 1561, 1563, 1564, 1565, 1566, 1567, 1581, 1582, 1584, 1585, 1586, 1587, 1588, 1608, 1609, 1610 | ≤ 0,05 % | ProtecshieldTM | ja | FloorScore® | < 10 µg/m³ | 8010-R70B, 5502-Y, 7500-N, 4030-Y40R, 3010-Y40R, 6005-B20G, 4020-Y30R, 3020-Y20R, 3010-Y20R, 4020-Y20R, 5010-G10Y, 6005-G50Y, 4502-B, 4010-Y90R, 2005-Y20R, 3000-N, 4500-N, 5020-Y50R, 4502-Y, 4020-B50G | https://cdn.ais-online.de/m2/45/65245/images/33/48407933px841x595.jpg
CREATION SAGA² 500X500 - GENTLEMAN GREY | 3475710385315 | 35020088 | Klasse 34, Klasse 42 | R 10 | Beton, Holz, Textil | beige, braun, dunkelblau, dunkelbraun, dunkelgrau, dunkelgrün, grau, grün, hellbeige, rot | matt, strukturiert | Polyvinylchlorid (PVC) | 500,00 | 500,00 | max. 2 kV (antistatisch) | lose verlegen | gegen Haushaltchemikalien, gegen UV-Licht größer Stufe 6 | Bfl-s1 | chemikalienbeständig gem. Herstellerangabe | lichtecht | E1 | gefast | Fliesen | 35,00 | 0,70 | 4,60 | 5,60 | 8,70 - 50,00 | 0,13 | 15,00 | 0,25 | 0030, 0088, 0089, 1283, 1284, 1559, 1560, 1561, 1563, 1564, 1565, 1566, 1567, 1581, 1582, 1584, 1585, 1586, 1587, 1588, 1608, 1609, 1610 | ≤ 0,05 % | ProtecshieldTM | ja | FloorScore® | < 10 µg/m³ | 8010-R70B, 5502-Y, 7500-N, 4030-Y40R, 3010-Y40R, 6005-B20G, 4020-Y30R, 3020-Y20R, 3010-Y20R, 4020-Y20R, 5010-G10Y, 6005-G50Y, 4502-B, 4010-Y90R, 2005-Y20R, 3000-N, 4500-N, 5020-Y50R, 4502-Y, 4020-B50G | https://cdn.ais-online.de/m2/45/65245/images/06/48407906px1024x748.jpg
CREATION SAGA² 500X500 - GENTLEMAN JEAN CHINE | 3475710652219 | 35021582 | Klasse 34, Klasse 42 | R 10 | Beton, Holz, Textil | beige, braun, dunkelblau, dunkelbraun, dunkelgrau, dunkelgrün, grau, grün, hellbeige, rot | matt, strukturiert | Polyvinylchlorid (PVC) | 500,00 | 500,00 | max. 2 kV (antistatisch) | lose verlegen | gegen Haushaltchemikalien, gegen UV-Licht größer Stufe 6 | Bfl-s1 | chemikalienbeständig gem. Herstellerangabe | lichtecht | E1 | gefast | Fliesen | 35,00 | 0,70 | 4,60 | 5,60 | 8,70 - 50,00 | 0,13 | 15,00 | 0,25 | 0030, 0088, 0089, 1283, 1284, 1559, 1560, 1561, 1563, 1564, 1565, 1566, 1567, 1581, 1582, 1584, 1585, 1586, 1587, 1588, 1608, 1609, 1610 | ≤ 0,05 % | ProtecshieldTM | ja | FloorScore® | < 10 µg/m³ | 8010-R70B, 5502-Y, 7500-N, 4030-Y40R, 3010-Y40R, 6005-B20G, 4020-Y30R, 3020-Y20R, 3010-Y20R, 4020-Y20R, 5010-G10Y, 6005-G50Y, 4502-B, 4010-Y90R, 2005-Y20R, 3000-N, 4500-N, 5020-Y50R, 4502-Y, 4020-B50G | https://cdn.ais-online.de/m2/45/65245/images/09/48407909px841x595.jpg
CREATION SAGA² 500X500 - GENTLEMAN TAUPE | 3475710385322 | 35020089 | Klasse 34, Klasse 42 | R 10 | Beton, Holz, Textil | beige, braun, dunkelblau, dunkelbraun, dunkelgrau, dunkelgrün, grau, grün, hellbeige, rot | matt, strukturiert | Polyvinylchlorid (PVC) | 500,00 | 500,00 | max. 2 kV (antistatisch) | lose verlegen | gegen Haushaltchemikalien, gegen UV-Licht größer Stufe 6 | Bfl-s1 | chemikalienbeständig gem. Herstellerangabe | lichtecht | E1 | gefast | Fliesen | 35,00 | 0,70 | 4,60 | 5,60 | 8,70 - 50,00 | 0,13 | 15,00 | 0,25 | 0030, 0088, 0089, 1283, 1284, 1559, 1560, 1561, 1563, 1564, 1565, 1566, 1567, 1581, 1582, 1584, 1585, 1586, 1587, 1588, 1608, 1609, 1610 | ≤ 0,05 % | ProtecshieldTM | ja | FloorScore® | < 10 µg/m³ | 8010-R70B, 5502-Y, 7500-N, 4030-Y40R, 3010-Y40R, 6005-B20G, 4020-Y30R, 3020-Y20R, 3010-Y20R, 4020-Y20R, 5010-G10Y, 6005-G50Y, 4502-B, 4010-Y90R, 2005-Y20R, 3000-N, 4500-N, 5020-Y50R, 4502-Y, 4020-B50G | https://cdn.ais-online.de/m2/45/65245/images/89/48408089px1024x748.jpg
CREATION SAGA² 500X500 - GENTLEMAN TERRA | 3475710652226 | 35021564 | Klasse 34, Klasse 42 | R 10 | Beton, Holz, Textil | beige, braun, dunkelblau, dunkelbraun, dunkelgrau, dunkelgrün, grau, grün, hellbeige, rot | matt, strukturiert | Polyvinylchlorid (PVC) | 500,00 | 500,00 | max. 2 kV (antistatisch) | lose verlegen | gegen Haushaltchemikalien, gegen UV-Licht größer Stufe 6 | Bfl-s1 | chemikalienbeständig gem. Herstellerangabe | lichtecht | E1 | gefast | Fliesen | 35,00 | 0,70 | 4,60 | 5,60 | 8,70 - 50,00 | 0,13 | 15,00 | 0,25 | 0030, 0088, 0089, 1283, 1284, 1559, 1560, 1561, 1563, 1564, 1565, 1566, 1567, 1581, 1582, 1584, 1585, 1586, 1587, 1588, 1608, 1609, 1610 | ≤ 0,05 % | ProtecshieldTM | ja | FloorScore® | < 10 µg/m³ | 8010-R70B, 5502-Y, 7500-N, 4030-Y40R, 3010-Y40R, 6005-B20G, 4020-Y30R, 3020-Y20R, 3010-Y20R, 4020-Y20R, 5010-G10Y, 6005-G50Y, 4502-B, 4010-Y90R, 2005-Y20R, 3000-N, 4500-N, 5020-Y50R, 4502-Y, 4020-B50G | https://cdn.ais-online.de/m2/45/65245/images/86/48408086px841x595.jpg
CREATION SAGA² 500X500 - TAMO CLEAR | 3475710652233 | 35021567 | Klasse 34, Klasse 42 | R 10 | Beton, Holz, Textil | beige, braun, dunkelblau, dunkelbraun, dunkelgrau, dunkelgrün, grau, grün, hellbeige, rot | matt, strukturiert | Polyvinylchlorid (PVC) | 500,00 | 500,00 | max. 2 kV (antistatisch) | lose verlegen | gegen Haushaltchemikalien, gegen UV-Licht größer Stufe 6 | Bfl-s1 | chemikalienbeständig gem. Herstellerangabe | lichtecht | E1 | gefast | Fliesen | 35,00 | 0,70 | 4,60 | 5,60 | 8,70 - 50,00 | 0,13 | 15,00 | 0,25 | 0030, 0088, 0089, 1283, 1284, 1559, 1560, 1561, 1563, 1564, 1565, 1566, 1567, 1581, 1582, 1584, 1585, 1586, 1587, 1588, 1608, 1609, 1610 | ≤ 0,05 % | ProtecshieldTM | ja | FloorScore® | < 10 µg/m³ | 8010-R70B, 5502-Y, 7500-N, 4030-Y40R, 3010-Y40R, 6005-B20G, 4020-Y30R, 3020-Y20R, 3010-Y20R, 4020-Y20R, 5010-G10Y, 6005-G50Y, 4502-B, 4010-Y90R, 2005-Y20R, 3000-N, 4500-N, 5020-Y50R, 4502-Y, 4020-B50G | https://cdn.ais-online.de/m2/45/65245/images/59/48408059px841x595.jpg
CREATION SAGA² 500X500 - TAMO DAINTY | 3475710652240 | 35021560 | Klasse 34, Klasse 42 | R 10 | Beton, Holz, Textil | beige, braun, dunkelblau, dunkelbraun, dunkelgrau, dunkelgrün, grau, grün, hellbeige, rot | matt, strukturiert | Polyvinylchlorid (PVC) | 500,00 | 500,00 | max. 2 kV (antistatisch) | lose verlegen | gegen Haushaltchemikalien, gegen UV-Licht größer Stufe 6 | Bfl-s1 | chemikalienbeständig gem. Herstellerangabe | lichtecht | E1 | gefast | Fliesen | 35,00 | 0,70 | 4,60 | 5,60 | 8,70 - 50,00 | 0,13 | 15,00 | 0,25 | 0030, 0088, 0089, 1283, 1284, 1559, 1560, 1561, 1563, 1564, 1565, 1566, 1567, 1581, 1582, 1584, 1585, 1586, 1587, 1588, 1608, 1609, 1610 | ≤ 0,05 % | ProtecshieldTM | ja | FloorScore® | < 10 µg/m³ | 8010-R70B, 5502-Y, 7500-N, 4030-Y40R, 3010-Y40R, 6005-B20G, 4020-Y30R, 3020-Y20R, 3010-Y20R, 4020-Y20R, 5010-G10Y, 6005-G50Y, 4502-B, 4010-Y90R, 2005-Y20R, 3000-N, 4500-N, 5020-Y50R, 4502-Y, 4020-B50G | https://cdn.ais-online.de/m2/45/65245/images/93/48407993px841x595.jpg
CREATION SAGA² 500X500 - TAMO LIGHT | 3475710652257 | 35021559 | Klasse 34, Klasse 42 | R 10 | Beton, Holz, Textil | beige, braun, dunkelblau, dunkelbraun, dunkelgrau, dunkelgrün, grau, grün, hellbeige, rot | matt, strukturiert | Polyvinylchlorid (PVC) | 500,00 | 500,00 | max. 2 kV (antistatisch) | lose verlegen | gegen Haushaltchemikalien, gegen UV-Licht größer Stufe 6 | Bfl-s1 | chemikalienbeständig gem. Herstellerangabe | lichtecht | E1 | gefast | Fliesen | 35,00 | 0,70 | 4,60 | 5,60 | 8,70 - 50,00 | 0,13 | 15,00 | 0,25 | 0030, 0088, 0089, 1283, 1284, 1559, 1560, 1561, 1563, 1564, 1565, 1566, 1567, 1581, 1582, 1584, 1585, 1586, 1587, 1588, 1608, 1609, 1610 | ≤ 0,05 % | ProtecshieldTM | ja | FloorScore® | < 10 µg/m³ | 8010-R70B, 5502-Y, 7500-N, 4030-Y40R, 3010-Y40R, 6005-B20G, 4020-Y30R, 3020-Y20R, 3010-Y20R, 4020-Y20R, 5010-G10Y, 6005-G50Y, 4502-B, 4010-Y90R, 2005-Y20R, 3000-N, 4500-N, 5020-Y50R, 4502-Y, 4020-B50G | https://cdn.ais-online.de/m2/45/65245/images/83/48408083px841x595.jpg
CREATION SAGA² 500X500 - TAMO NATURAL | 3475710652264 | 35021561 | Klasse 34, Klasse 42 | R 10 | Beton, Holz, Textil | beige, braun, dunkelblau, dunkelbraun, dunkelgrau, dunkelgrün, grau, grün, hellbeige, rot | matt, strukturiert | Polyvinylchlorid (PVC) | 500,00 | 500,00 | max. 2 kV (antistatisch) | lose verlegen | gegen Haushaltchemikalien, gegen UV-Licht größer Stufe 6 | Bfl-s1 | chemikalienbeständig gem. Herstellerangabe | lichtecht | E1 | gefast | Fliesen | 35,00 | 0,70 | 4,60 | 5,60 | 8,70 - 50,00 | 0,13 | 15,00 | 0,25 | 0030, 0088, 0089, 1283, 1284, 1559, 1560, 1561, 1563, 1564, 1565, 1566, 1567, 1581, 1582, 1584, 1585, 1586, 1587, 1588, 1608, 1609, 1610 | ≤ 0,05 % | ProtecshieldTM | ja | FloorScore® | < 10 µg/m³ | 8010-R70B, 5502-Y, 7500-N, 4030-Y40R, 3010-Y40R, 6005-B20G, 4020-Y30R, 3020-Y20R, 3010-Y20R, 4020-Y20R, 5010-G10Y, 6005-G50Y, 4502-B, 4010-Y90R, 2005-Y20R, 3000-N, 4500-N, 5020-Y50R, 4502-Y, 4020-B50G | https://cdn.ais-online.de/m2/45/65245/images/66/48407966px841x595.jpg
CREATION SAGA² 500X500 - TWEED CHINE AMANDE | 3475710652288 | 35021584 | Klasse 34, Klasse 42 | R 10 | Beton, Holz, Textil | beige, braun, dunkelblau, dunkelbraun, dunkelgrau, dunkelgrün, grau, grün, hellbeige, rot | matt, strukturiert | Polyvinylchlorid (PVC) | 500,00 | 500,00 | max. 2 kV (antistatisch) | lose verlegen | gegen Haushaltchemikalien, gegen UV-Licht größer Stufe 6 | Bfl-s1 | chemikalienbeständig gem. Herstellerangabe | lichtecht | E1 | gefast | Fliesen | 35,00 | 0,70 | 4,60 | 5,60 | 8,70 - 50,00 | 0,13 | 15,00 | 0,25 | 0030, 0088, 0089, 1283, 1284, 1559, 1560, 1561, 1563, 1564, 1565, 1566, 1567, 1581, 1582, 1584, 1585, 1586, 1587, 1588, 1608, 1609, 1610 | ≤ 0,05 % | ProtecshieldTM | ja | FloorScore® | < 10 µg/m³ | 8010-R70B, 5502-Y, 7500-N, 4030-Y40R, 3010-Y40R, 6005-B20G, 4020-Y30R, 3020-Y20R, 3010-Y20R, 4020-Y20R, 5010-G10Y, 6005-G50Y, 4502-B, 4010-Y90R, 2005-Y20R, 3000-N, 4500-N, 5020-Y50R, 4502-Y, 4020-B50G | https://cdn.ais-online.de/m2/45/65245/images/63/48407963px841x595.jpg
CREATION SAGA² 500X500 - TWEED GREEN CHINE | 3475710652295 | 35021585 | Klasse 34, Klasse 42 | R 10 | Beton, Holz, Textil | beige, braun, dunkelblau, dunkelbraun, dunkelgrau, dunkelgrün, grau, grün, hellbeige, rot | matt, strukturiert | Polyvinylchlorid (PVC) | 500,00 | 500,00 | max. 2 kV (antistatisch) | lose verlegen | gegen Haushaltchemikalien, gegen UV-Licht größer Stufe 6 | Bfl-s1 | chemikalienbeständig gem. Herstellerangabe | lichtecht | E1 | gefast | Fliesen | 35,00 | 0,70 | 4,60 | 5,60 | 8,70 - 50,00 | 0,13 | 15,00 | 0,25 | 0030, 0088, 0089, 1283, 1284, 1559, 1560, 1561, 1563, 1564, 1565, 1566, 1567, 1581, 1582, 1584, 1585, 1586, 1587, 1588, 1608, 1609, 1610 | ≤ 0,05 % | ProtecshieldTM | ja | FloorScore® | < 10 µg/m³ | 8010-R70B, 5502-Y, 7500-N, 4030-Y40R, 3010-Y40R, 6005-B20G, 4020-Y30R, 3020-Y20R, 3010-Y20R, 4020-Y20R, 5010-G10Y, 6005-G50Y, 4502-B, 4010-Y90R, 2005-Y20R, 3000-N, 4500-N, 5020-Y50R, 4502-Y, 4020-B50G | https://cdn.ais-online.de/m2/45/65245/images/41/48408041px841x595.jpg
CREATION SAGA² 500X500 - TWEED LIGHT GREY | 3475710652301 | 35021586 | Klasse 34, Klasse 42 | R 10 | Beton, Holz, Textil | beige, braun, dunkelblau, dunkelbraun, dunkelgrau, dunkelgrün, grau, grün, hellbeige, rot | matt, strukturiert | Polyvinylchlorid (PVC) | 500,00 | 500,00 | max. 2 kV (antistatisch) | lose verlegen | gegen Haushaltchemikalien, gegen UV-Licht größer Stufe 6 | Bfl-s1 | chemikalienbeständig gem. Herstellerangabe | lichtecht | E1 | gefast | Fliesen | 35,00 | 0,70 | 4,60 | 5,60 | 8,70 - 50,00 | 0,13 | 15,00 | 0,25 | 0030, 0088, 0089, 1283, 1284, 1559, 1560, 1561, 1563, 1564, 1565, 1566, 1567, 1581, 1582, 1584, 1585, 1586, 1587, 1588, 1608, 1609, 1610 | ≤ 0,05 % | ProtecshieldTM | ja | FloorScore® | < 10 µg/m³ | 8010-R70B, 5502-Y, 7500-N, 4030-Y40R, 3010-Y40R, 6005-B20G, 4020-Y30R, 3020-Y20R, 3010-Y20R, 4020-Y20R, 5010-G10Y, 6005-G50Y, 4502-B, 4010-Y90R, 2005-Y20R, 3000-N, 4500-N, 5020-Y50R, 4502-Y, 4020-B50G | https://cdn.ais-online.de/m2/45/65245/images/02/48408002px841x595.jpg
CREATION SAGA² 500X500 - TWEED MEDIUM BEIGE | 3475710652318 | 35021587 | Klasse 34, Klasse 42 | R 10 | Beton, Holz, Textil | beige, braun, dunkelblau, dunkelbraun, dunkelgrau, dunkelgrün, grau, grün, hellbeige, rot | matt, strukturiert | Polyvinylchlorid (PVC) | 500,00 | 500,00 | max. 2 kV (antistatisch) | lose verlegen | gegen Haushaltchemikalien, gegen UV-Licht größer Stufe 6 | Bfl-s1 | chemikalienbeständig gem. Herstellerangabe | lichtecht | E1 | gefast | Fliesen | 35,00 | 0,70 | 4,60 | 5,60 | 8,70 - 50,00 | 0,13 | 15,00 | 0,25 | 0030, 0088, 0089, 1283, 1284, 1559, 1560, 1561, 1563, 1564, 1565, 1566, 1567, 1581, 1582, 1584, 1585, 1586, 1587, 1588, 1608, 1609, 1610 | ≤ 0,05 % | ProtecshieldTM | ja | FloorScore® | < 10 µg/m³ | 8010-R70B, 5502-Y, 7500-N, 4030-Y40R, 3010-Y40R, 6005-B20G, 4020-Y30R, 3020-Y20R, 3010-Y20R, 4020-Y20R, 5010-G10Y, 6005-G50Y, 4502-B, 4010-Y90R, 2005-Y20R, 3000-N, 4500-N, 5020-Y50R, 4502-Y, 4020-B50G | https://cdn.ais-online.de/m2/45/65245/images/96/48407996px841x595.jpg
CREATION SAGA² 500X500 - TWEED ROSE ANCIEN | 3475710652325 | 35021588 | Klasse 34, Klasse 42 | R 10 | Beton, Holz, Textil | beige, braun, dunkelblau, dunkelbraun, dunkelgrau, dunkelgrün, grau, grün, hellbeige, rot | matt, strukturiert | Polyvinylchlorid (PVC) | 500,00 | 500,00 | max. 2 kV (antistatisch) | lose verlegen | gegen Haushaltchemikalien, gegen UV-Licht größer Stufe 6 | Bfl-s1 | chemikalienbeständig gem. Herstellerangabe | lichtecht | E1 | gefast | Fliesen | 35,00 | 0,70 | 4,60 | 5,60 | 8,70 - 50,00 | 0,13 | 15,00 | 0,25 | 0030, 0088, 0089, 1283, 1284, 1559, 1560, 1561, 1563, 1564, 1565, 1566, 1567, 1581, 1582, 1584, 1585, 1586, 1587, 1588, 1608, 1609, 1610 | ≤ 0,05 % | ProtecshieldTM | ja | FloorScore® | < 10 µg/m³ | 8010-R70B, 5502-Y, 7500-N, 4030-Y40R, 3010-Y40R, 6005-B20G, 4020-Y30R, 3020-Y20R, 3010-Y20R, 4020-Y20R, 5010-G10Y, 6005-G50Y, 4502-B, 4010-Y90R, 2005-Y20R, 3000-N, 4500-N, 5020-Y50R, 4502-Y, 4020-B50G | https://cdn.ais-online.de/m2/45/65245/images/81/48407981px841x595.jpg
CREATION SAGA² 500X500 - URBAN STREET CREAM | 3475710652332 | 35021565 | Klasse 34, Klasse 42 | R 10 | Beton, Holz, Textil | beige, braun, dunkelblau, dunkelbraun, dunkelgrau, dunkelgrün, grau, grün, hellbeige, rot | matt, strukturiert | Polyvinylchlorid (PVC) | 500,00 | 500,00 | max. 2 kV (antistatisch) | lose verlegen | gegen Haushaltchemikalien, gegen UV-Licht größer Stufe 6 | Bfl-s1 | chemikalienbeständig gem. Herstellerangabe | lichtecht | E1 | gefast | Fliesen | 35,00 | 0,70 | 4,60 | 5,60 | 8,70 - 50,00 | 0,13 | 15,00 | 0,25 | 0030, 0088, 0089, 1283, 1284, 1559, 1560, 1561, 1563, 1564, 1565, 1566, 1567, 1581, 1582, 1584, 1585, 1586, 1587, 1588, 1608, 1609, 1610 | ≤ 0,05 % | ProtecshieldTM | ja | FloorScore® | < 10 µg/m³ | 8010-R70B, 5502-Y, 7500-N, 4030-Y40R, 3010-Y40R, 6005-B20G, 4020-Y30R, 3020-Y20R, 3010-Y20R, 4020-Y20R, 5010-G10Y, 6005-G50Y, 4502-B, 4010-Y90R, 2005-Y20R, 3000-N, 4500-N, 5020-Y50R, 4502-Y, 4020-B50G | https://cdn.ais-online.de/m2/45/65245/images/17/48408017px841x595.jpg
CREATION SAGA² 500X500 - URBAN STREET LIGHT | 3475710652349 | 35021283 | Klasse 34, Klasse 42 | R 10 | Beton, Holz, Textil | beige, braun, dunkelblau, dunkelbraun, dunkelgrau, dunkelgrün, grau, grün, hellbeige, rot | matt, strukturiert | Polyvinylchlorid (PVC) | 500,00 | 500,00 | max. 2 kV (antistatisch) | lose verlegen | gegen Haushaltchemikalien, gegen UV-Licht größer Stufe 6 | Bfl-s1 | chemikalienbeständig gem. Herstellerangabe | lichtecht | E1 | gefast | Fliesen | 35,00 | 0,70 | 4,60 | 5,60 | 8,70 - 50,00 | 0,13 | 15,00 | 0,25 | 0030, 0088, 0089, 1283, 1284, 1559, 1560, 1561, 1563, 1564, 1565, 1566, 1567, 1581, 1582, 1584, 1585, 1586, 1587, 1588, 1608, 1609, 1610 | ≤ 0,05 % | ProtecshieldTM | ja | FloorScore® | < 10 µg/m³ | 8010-R70B, 5502-Y, 7500-N, 4030-Y40R, 3010-Y40R, 6005-B20G, 4020-Y30R, 3020-Y20R, 3010-Y20R, 4020-Y20R, 5010-G10Y, 6005-G50Y, 4502-B, 4010-Y90R, 2005-Y20R, 3000-N, 4500-N, 5020-Y50R, 4502-Y, 4020-B50G | https://cdn.ais-online.de/m2/45/65245/images/62/48408062px841x595.jpg
CREATION SAGA² 500X500 - URBAN STREET MEDIUM | 3475710652356 | 35021284 | Klasse 34, Klasse 42 | R 10 | Beton, Holz, Textil | beige, braun, dunkelblau, dunkelbraun, dunkelgrau, dunkelgrün, grau, grün, hellbeige, rot | matt, strukturiert | Polyvinylchlorid (PVC) | 500,00 | 500,00 | max. 2 kV (antistatisch) | lose verlegen | gegen Haushaltchemikalien, gegen UV-Licht größer Stufe 6 | Bfl-s1 | chemikalienbeständig gem. Herstellerangabe | lichtecht | E1 | gefast | Fliesen | 35,00 | 0,70 | 4,60 | 5,60 | 8,70 - 50,00 | 0,13 | 15,00 | 0,25 | 0030, 0088, 0089, 1283, 1284, 1559, 1560, 1561, 1563, 1564, 1565, 1566, 1567, 1581, 1582, 1584, 1585, 1586, 1587, 1588, 1608, 1609, 1610 | ≤ 0,05 % | ProtecshieldTM | ja | FloorScore® | < 10 µg/m³ | 8010-R70B, 5502-Y, 7500-N, 4030-Y40R, 3010-Y40R, 6005-B20G, 4020-Y30R, 3020-Y20R, 3010-Y20R, 4020-Y20R, 5010-G10Y, 6005-G50Y, 4502-B, 4010-Y90R, 2005-Y20R, 3000-N, 4500-N, 5020-Y50R, 4502-Y, 4020-B50G | https://cdn.ais-online.de/m2/45/65245/images/18/48407918px841x595.jpg
CREATION SAGA² 500X500 - URBAN STREET TERRA | 3475710652363 | 35021566 | Klasse 34, Klasse 42 | R 10 | Beton, Holz, Textil | beige, braun, dunkelblau, dunkelbraun, dunkelgrau, dunkelgrün, grau, grün, hellbeige, rot | matt, strukturiert | Polyvinylchlorid (PVC) | 500,00 | 500,00 | max. 2 kV (antistatisch) | lose verlegen | gegen Haushaltchemikalien, gegen UV-Licht größer Stufe 6 | Bfl-s1 | chemikalienbeständig gem. Herstellerangabe | lichtecht | E1 | gefast | Fliesen | 35,00 | 0,70 | 4,60 | 5,60 | 8,70 - 50,00 | 0,13 | 15,00 | 0,25 | 0030, 0088, 0089, 1283, 1284, 1559, 1560, 1561, 1563, 1564, 1565, 1566, 1567, 1581, 1582, 1584, 1585, 1586, 1587, 1588, 1608, 1609, 1610 | ≤ 0,05 % | ProtecshieldTM | ja | FloorScore® | < 10 µg/m³ | 8010-R70B, 5502-Y, 7500-N, 4030-Y40R, 3010-Y40R, 6005-B20G, 4020-Y30R, 3020-Y20R, 3010-Y20R, 4020-Y20R, 5010-G10Y, 6005-G50Y, 4502-B, 4010-Y90R, 2005-Y20R, 3000-N, 4500-N, 5020-Y50R, 4502-Y, 4020-B50G | https://cdn.ais-online.de/m2/45/65245/images/71/48408071px841x595.jpg
powered by Heinze