## Gerflor
Gerflor
Name | GTIN | HAN | Benutzungsintensität | Bewertungsgruppe Rutschgefahr | Farbton | Oberfläche | Werkstoff | Breite (mm) | Länge (mm) | Aufladungsspannung im Begehversuch | Befestigung | Beständigkeit Belag | Brandverhalten | Chemische Beständigkeit | Farbechtheit | Lieferform | Dicke Nutzschicht (mm) | Gesamtdicke Belag (mm) | Gewicht (kg/m²) | Reflexionsgrad (%) | Resteindruck (mm) | Trittschallverbesserungsmaß (dB) | Wärmedurchlasswiderstand (m²*K/W) | Wärmeleitfähigkeit (W/(m*K)) | Gerflor_Farbcode | Desinfektionsmittelbeständig | Lichtechtheit | Nachhaltigkeit | Oberflächenvergütung | REACH-konform | Zertifikate | Frei von Schwermetallen | TVOC (28 Tage) | Antibakterielle Aktivität (E. coli – S. aureus – MRSA) | Antivirale Aktivität (Humanes Coronavirus 229E) | NCS Farbton | Standortisolation | Unterschicht | Bilder
DLW LINO ART URBAN 2.5 MM - Bahnen |  |  | Klasse 23, Klasse 34, Klasse 43 | R 9 | blau, dunkelgrau, grau, grün, hellbeige | Betoneffekt, glatt | Linoleum | 2.000,00 | 31.000,00 | max. 2 kV (antistatisch) | vollflächig kleben | gegen Öle und Fette, gegen Zigarettenglut | Cfl-s1 | chemikalienbeständig gem. Herstellerangabe, haushaltschemikalienbeständig | lichtecht | Rolle | 2,50 | 2,50 | 2,90 | 7,10 - 59,10 | 0,11 | 5,00 | 0,02 | 0,17 | 0550, 0551, 0552, 0553, 0554, 0555, 0556, 0557, 0558, 0559, 0560, 0561, 0562, 0563, 0564, 0565, 0566, 0567 | ja | ≥ Stufe 6 | besteht aus 98 % natürlichen Rohstoffen, von denen 76 % schnell nachwachsend sind, ist 100 % recycelbar und besteht aus bis zu 40 % Recyclingmaterial | Neocare™ | ja | FloorScore®, Blauer Engel, M1, Nordic Ecolabel (Swan), Cradle to Cradle Silber | ja | < 10 µg/m³ | > 99 % wachstumshemmend nach 24 Std. | 98,65 % antivirale Aktivität nach 5 Std. | 4005-Y50R, 4005-Y20R, 3000-N, 6005-Y50R, 3005-G50Y, 4502-R, 5005-R80B, 8000-N, 5010-Y10R, 5005-Y20R, 1505-Y20R, 5005-Y50R, 5005-Y80R, 4010-Y30R, 4010-Y50R, 6005-R50B, 4005-G80Y | > 200 kΩ | Jutegewebe | https://cdn.ais-online.de/m2/45/65245/images/62/43143362px1414x2000.jpg https://cdn.ais-online.de/m2/45/65245/images/15/43144215px2000x1414.jpg https://cdn.ais-online.de/m2/45/65245/images/14/43144214px1414x2000.jpg https://cdn.ais-online.de/m2/45/65245/images/13/43144213px1414x2000.jpg https://cdn.ais-online.de/m2/45/65245/images/12/43144212px1414x2000.jpg https://cdn.ais-online.de/m2/45/65245/images/11/43144211px1414x2000.jpg https://cdn.ais-online.de/m2/45/65245/images/95/43143895px2000x1414.jpg https://cdn.ais-online.de/m2/45/65245/images/94/43143894px1414x2000.jpg https://cdn.ais-online.de/m2/45/65245/images/93/43143893px1414x2000.jpg https://cdn.ais-online.de/m2/45/65245/images/92/43143892px1414x2000.jpg https://cdn.ais-online.de/m2/45/65245/images/79/43143779px1414x2000.jpg https://cdn.ais-online.de/m2/45/65245/images/29/43143429px2000x1414.jpg https://cdn.ais-online.de/m2/45/65245/images/28/43143428px2000x1414.jpg https://cdn.ais-online.de/m2/45/65245/images/27/43143427px1414x2000.jpg https://cdn.ais-online.de/m2/45/65245/images/26/43143426px1414x2000.jpg https://cdn.ais-online.de/m2/45/65245/images/66/43143366px2000x1414.jpg https://cdn.ais-online.de/m2/45/65245/images/65/43143365px1414x2000.jpg https://cdn.ais-online.de/m2/45/65245/images/16/43144216px2000x1414.jpg
DLW LINO ART URBAN 2.5 MM - BETON SOFT GREY | 3475710469428 | R8930550 | Klasse 23, Klasse 34, Klasse 43 | R 9 | blau, dunkelgrau, grau, grün, hellbeige | Betoneffekt, glatt | Linoleum | 2.000,00 | 31.000,00 | max. 2 kV (antistatisch) | vollflächig kleben | gegen Öle und Fette, gegen Zigarettenglut | Cfl-s1 | chemikalienbeständig gem. Herstellerangabe, haushaltschemikalienbeständig | lichtecht | Rolle | 2,50 | 2,50 | 2,90 | 7,10 - 59,10 | 0,11 | 5,00 | 0,02 | 0,17 | 0550, 0551, 0552, 0553, 0554, 0555, 0556, 0557, 0558, 0559, 0560, 0561, 0562, 0563, 0564, 0565, 0566, 0567 | ja | ≥ Stufe 6 | besteht aus 98 % natürlichen Rohstoffen, von denen 76 % schnell nachwachsend sind, ist 100 % recycelbar und besteht aus bis zu 40 % Recyclingmaterial | Neocare™ | ja | FloorScore®, Blauer Engel, M1, Nordic Ecolabel (Swan), Cradle to Cradle Silber | ja | < 10 µg/m³ | > 99 % wachstumshemmend nach 24 Std. | 98,65 % antivirale Aktivität nach 5 Std. | 4005-Y50R, 4005-Y20R, 3000-N, 6005-Y50R, 3005-G50Y, 4502-R, 5005-R80B, 8000-N, 5010-Y10R, 5005-Y20R, 1505-Y20R, 5005-Y50R, 5005-Y80R, 4010-Y30R, 4010-Y50R, 6005-R50B, 4005-G80Y | > 200 kΩ | Jutegewebe | https://cdn.ais-online.de/m2/45/65245/images/62/43143362px1414x2000.jpg
DLW LINO ART URBAN 2.5 MM - BOLD GREY | 3475710469510 | R8930560 | Klasse 23, Klasse 34, Klasse 43 | R 9 | blau, dunkelgrau, grau, grün, hellbeige | Betoneffekt, glatt | Linoleum | 2.000,00 | 31.000,00 | max. 2 kV (antistatisch) | vollflächig kleben | gegen Öle und Fette, gegen Zigarettenglut | Cfl-s1 | chemikalienbeständig gem. Herstellerangabe, haushaltschemikalienbeständig | lichtecht | Rolle | 2,50 | 2,50 | 2,90 | 7,10 - 59,10 | 0,11 | 5,00 | 0,02 | 0,17 | 0550, 0551, 0552, 0553, 0554, 0555, 0556, 0557, 0558, 0559, 0560, 0561, 0562, 0563, 0564, 0565, 0566, 0567 | ja | ≥ Stufe 6 | besteht aus 98 % natürlichen Rohstoffen, von denen 76 % schnell nachwachsend sind, ist 100 % recycelbar und besteht aus bis zu 40 % Recyclingmaterial | Neocare™ | ja | FloorScore®, Blauer Engel, M1, Nordic Ecolabel (Swan), Cradle to Cradle Silber | ja | < 10 µg/m³ | > 99 % wachstumshemmend nach 24 Std. | 98,65 % antivirale Aktivität nach 5 Std. | 4005-Y50R, 4005-Y20R, 3000-N, 6005-Y50R, 3005-G50Y, 4502-R, 5005-R80B, 8000-N, 5010-Y10R, 5005-Y20R, 1505-Y20R, 5005-Y50R, 5005-Y80R, 4010-Y30R, 4010-Y50R, 6005-R50B, 4005-G80Y | > 200 kΩ | Jutegewebe | https://cdn.ais-online.de/m2/45/65245/images/79/43143779px1414x2000.jpg
DLW LINO ART URBAN 2.5 MM - CONCRETE GREY | 3475710469459 | R8930554 | Klasse 23, Klasse 34, Klasse 43 | R 9 | blau, dunkelgrau, grau, grün, hellbeige | Betoneffekt, glatt | Linoleum | 2.000,00 | 31.000,00 | max. 2 kV (antistatisch) | vollflächig kleben | gegen Öle und Fette, gegen Zigarettenglut | Cfl-s1 | chemikalienbeständig gem. Herstellerangabe, haushaltschemikalienbeständig | lichtecht | Rolle | 2,50 | 2,50 | 2,90 | 7,10 - 59,10 | 0,11 | 5,00 | 0,02 | 0,17 | 0550, 0551, 0552, 0553, 0554, 0555, 0556, 0557, 0558, 0559, 0560, 0561, 0562, 0563, 0564, 0565, 0566, 0567 | ja | ≥ Stufe 6 | besteht aus 98 % natürlichen Rohstoffen, von denen 76 % schnell nachwachsend sind, ist 100 % recycelbar und besteht aus bis zu 40 % Recyclingmaterial | Neocare™ | ja | FloorScore®, Blauer Engel, M1, Nordic Ecolabel (Swan), Cradle to Cradle Silber | ja | < 10 µg/m³ | > 99 % wachstumshemmend nach 24 Std. | 98,65 % antivirale Aktivität nach 5 Std. | 4005-Y50R, 4005-Y20R, 3000-N, 6005-Y50R, 3005-G50Y, 4502-R, 5005-R80B, 8000-N, 5010-Y10R, 5005-Y20R, 1505-Y20R, 5005-Y50R, 5005-Y80R, 4010-Y30R, 4010-Y50R, 6005-R50B, 4005-G80Y | > 200 kΩ | Jutegewebe | https://cdn.ais-online.de/m2/45/65245/images/11/43144211px1414x2000.jpg
DLW LINO ART URBAN 2.5 MM - DARK CONCRETE GREY | 3475710469442 | R8930553 | Klasse 23, Klasse 34, Klasse 43 | R 9 | blau, dunkelgrau, grau, grün, hellbeige | Betoneffekt, glatt | Linoleum | 2.000,00 | 31.000,00 | max. 2 kV (antistatisch) | vollflächig kleben | gegen Öle und Fette, gegen Zigarettenglut | Cfl-s1 | chemikalienbeständig gem. Herstellerangabe, haushaltschemikalienbeständig | lichtecht | Rolle | 2,50 | 2,50 | 2,90 | 7,10 - 59,10 | 0,11 | 5,00 | 0,02 | 0,17 | 0550, 0551, 0552, 0553, 0554, 0555, 0556, 0557, 0558, 0559, 0560, 0561, 0562, 0563, 0564, 0565, 0566, 0567 | ja | ≥ Stufe 6 | besteht aus 98 % natürlichen Rohstoffen, von denen 76 % schnell nachwachsend sind, ist 100 % recycelbar und besteht aus bis zu 40 % Recyclingmaterial | Neocare™ | ja | FloorScore®, Blauer Engel, M1, Nordic Ecolabel (Swan), Cradle to Cradle Silber | ja | < 10 µg/m³ | > 99 % wachstumshemmend nach 24 Std. | 98,65 % antivirale Aktivität nach 5 Std. | 4005-Y50R, 4005-Y20R, 3000-N, 6005-Y50R, 3005-G50Y, 4502-R, 5005-R80B, 8000-N, 5010-Y10R, 5005-Y20R, 1505-Y20R, 5005-Y50R, 5005-Y80R, 4010-Y30R, 4010-Y50R, 6005-R50B, 4005-G80Y | > 200 kΩ | Jutegewebe | https://cdn.ais-online.de/m2/45/65245/images/26/43143426px1414x2000.jpg
DLW LINO ART URBAN 2.5 MM - FLASHY ASPHALT GREY | 3475710469435 | R8930551 | Klasse 23, Klasse 34, Klasse 43 | R 9 | blau, dunkelgrau, grau, grün, hellbeige | Betoneffekt, glatt | Linoleum | 2.000,00 | 31.000,00 | max. 2 kV (antistatisch) | vollflächig kleben | gegen Öle und Fette, gegen Zigarettenglut | Cfl-s1 | chemikalienbeständig gem. Herstellerangabe, haushaltschemikalienbeständig | lichtecht | Rolle | 2,50 | 2,50 | 2,90 | 7,10 - 59,10 | 0,11 | 5,00 | 0,02 | 0,17 | 0550, 0551, 0552, 0553, 0554, 0555, 0556, 0557, 0558, 0559, 0560, 0561, 0562, 0563, 0564, 0565, 0566, 0567 | ja | ≥ Stufe 6 | besteht aus 98 % natürlichen Rohstoffen, von denen 76 % schnell nachwachsend sind, ist 100 % recycelbar und besteht aus bis zu 40 % Recyclingmaterial | Neocare™ | ja | FloorScore®, Blauer Engel, M1, Nordic Ecolabel (Swan), Cradle to Cradle Silber | ja | < 10 µg/m³ | > 99 % wachstumshemmend nach 24 Std. | 98,65 % antivirale Aktivität nach 5 Std. | 4005-Y50R, 4005-Y20R, 3000-N, 6005-Y50R, 3005-G50Y, 4502-R, 5005-R80B, 8000-N, 5010-Y10R, 5005-Y20R, 1505-Y20R, 5005-Y50R, 5005-Y80R, 4010-Y30R, 4010-Y50R, 6005-R50B, 4005-G80Y | > 200 kΩ | Jutegewebe | https://cdn.ais-online.de/m2/45/65245/images/12/43144212px1414x2000.jpg
DLW LINO ART URBAN 2.5 MM - FLASHY STREET GREY | 3475710469466 | R8930555 | Klasse 23, Klasse 34, Klasse 43 | R 9 | blau, dunkelgrau, grau, grün, hellbeige | Betoneffekt, glatt | Linoleum | 2.000,00 | 31.000,00 | max. 2 kV (antistatisch) | vollflächig kleben | gegen Öle und Fette, gegen Zigarettenglut | Cfl-s1 | chemikalienbeständig gem. Herstellerangabe, haushaltschemikalienbeständig | lichtecht | Rolle | 2,50 | 2,50 | 2,90 | 7,10 - 59,10 | 0,11 | 5,00 | 0,02 | 0,17 | 0550, 0551, 0552, 0553, 0554, 0555, 0556, 0557, 0558, 0559, 0560, 0561, 0562, 0563, 0564, 0565, 0566, 0567 | ja | ≥ Stufe 6 | besteht aus 98 % natürlichen Rohstoffen, von denen 76 % schnell nachwachsend sind, ist 100 % recycelbar und besteht aus bis zu 40 % Recyclingmaterial | Neocare™ | ja | FloorScore®, Blauer Engel, M1, Nordic Ecolabel (Swan), Cradle to Cradle Silber | ja | < 10 µg/m³ | > 99 % wachstumshemmend nach 24 Std. | 98,65 % antivirale Aktivität nach 5 Std. | 4005-Y50R, 4005-Y20R, 3000-N, 6005-Y50R, 3005-G50Y, 4502-R, 5005-R80B, 8000-N, 5010-Y10R, 5005-Y20R, 1505-Y20R, 5005-Y50R, 5005-Y80R, 4010-Y30R, 4010-Y50R, 6005-R50B, 4005-G80Y | > 200 kΩ | Jutegewebe | https://cdn.ais-online.de/m2/45/65245/images/65/43143365px1414x2000.jpg
DLW LINO ART URBAN 2.5 MM - GRAPHITE GREY | 3475710485695 | R8930565 | Klasse 23, Klasse 34, Klasse 43 | R 9 | blau, dunkelgrau, grau, grün, hellbeige | Betoneffekt, glatt | Linoleum | 2.000,00 | 31.000,00 | max. 2 kV (antistatisch) | vollflächig kleben | gegen Öle und Fette, gegen Zigarettenglut | Cfl-s1 | chemikalienbeständig gem. Herstellerangabe, haushaltschemikalienbeständig | lichtecht | Rolle | 2,50 | 2,50 | 2,90 | 7,10 - 59,10 | 0,11 | 5,00 | 0,02 | 0,17 | 0550, 0551, 0552, 0553, 0554, 0555, 0556, 0557, 0558, 0559, 0560, 0561, 0562, 0563, 0564, 0565, 0566, 0567 | ja | ≥ Stufe 6 | besteht aus 98 % natürlichen Rohstoffen, von denen 76 % schnell nachwachsend sind, ist 100 % recycelbar und besteht aus bis zu 40 % Recyclingmaterial | Neocare™ | ja | FloorScore®, Blauer Engel, M1, Nordic Ecolabel (Swan), Cradle to Cradle Silber | ja | < 10 µg/m³ | > 99 % wachstumshemmend nach 24 Std. | 98,65 % antivirale Aktivität nach 5 Std. | 4005-Y50R, 4005-Y20R, 3000-N, 6005-Y50R, 3005-G50Y, 4502-R, 5005-R80B, 8000-N, 5010-Y10R, 5005-Y20R, 1505-Y20R, 5005-Y50R, 5005-Y80R, 4010-Y30R, 4010-Y50R, 6005-R50B, 4005-G80Y | > 200 kΩ | Jutegewebe | https://cdn.ais-online.de/m2/45/65245/images/15/43144215px2000x1414.jpg
DLW LINO ART URBAN 2.5 MM - MUD GREY | 3475710469473 | R8930556 | Klasse 23, Klasse 34, Klasse 43 | R 9 | blau, dunkelgrau, grau, grün, hellbeige | Betoneffekt, glatt | Linoleum | 2.000,00 | 31.000,00 | max. 2 kV (antistatisch) | vollflächig kleben | gegen Öle und Fette, gegen Zigarettenglut | Cfl-s1 | chemikalienbeständig gem. Herstellerangabe, haushaltschemikalienbeständig | lichtecht | Rolle | 2,50 | 2,50 | 2,90 | 7,10 - 59,10 | 0,11 | 5,00 | 0,02 | 0,17 | 0550, 0551, 0552, 0553, 0554, 0555, 0556, 0557, 0558, 0559, 0560, 0561, 0562, 0563, 0564, 0565, 0566, 0567 | ja | ≥ Stufe 6 | besteht aus 98 % natürlichen Rohstoffen, von denen 76 % schnell nachwachsend sind, ist 100 % recycelbar und besteht aus bis zu 40 % Recyclingmaterial | Neocare™ | ja | FloorScore®, Blauer Engel, M1, Nordic Ecolabel (Swan), Cradle to Cradle Silber | ja | < 10 µg/m³ | > 99 % wachstumshemmend nach 24 Std. | 98,65 % antivirale Aktivität nach 5 Std. | 4005-Y50R, 4005-Y20R, 3000-N, 6005-Y50R, 3005-G50Y, 4502-R, 5005-R80B, 8000-N, 5010-Y10R, 5005-Y20R, 1505-Y20R, 5005-Y50R, 5005-Y80R, 4010-Y30R, 4010-Y50R, 6005-R50B, 4005-G80Y | > 200 kΩ | Jutegewebe | https://cdn.ais-online.de/m2/45/65245/images/13/43144213px1414x2000.jpg
DLW LINO ART URBAN 2.5 MM - NATURAL STONE | 3475710485671 | R8930564 | Klasse 23, Klasse 34, Klasse 43 | R 9 | blau, dunkelgrau, grau, grün, hellbeige | Betoneffekt, glatt | Linoleum | 2.000,00 | 31.000,00 | max. 2 kV (antistatisch) | vollflächig kleben | gegen Öle und Fette, gegen Zigarettenglut | Cfl-s1 | chemikalienbeständig gem. Herstellerangabe, haushaltschemikalienbeständig | lichtecht | Rolle | 2,50 | 2,50 | 2,90 | 7,10 - 59,10 | 0,11 | 5,00 | 0,02 | 0,17 | 0550, 0551, 0552, 0553, 0554, 0555, 0556, 0557, 0558, 0559, 0560, 0561, 0562, 0563, 0564, 0565, 0566, 0567 | ja | ≥ Stufe 6 | besteht aus 98 % natürlichen Rohstoffen, von denen 76 % schnell nachwachsend sind, ist 100 % recycelbar und besteht aus bis zu 40 % Recyclingmaterial | Neocare™ | ja | FloorScore®, Blauer Engel, M1, Nordic Ecolabel (Swan), Cradle to Cradle Silber | ja | < 10 µg/m³ | > 99 % wachstumshemmend nach 24 Std. | 98,65 % antivirale Aktivität nach 5 Std. | 4005-Y50R, 4005-Y20R, 3000-N, 6005-Y50R, 3005-G50Y, 4502-R, 5005-R80B, 8000-N, 5010-Y10R, 5005-Y20R, 1505-Y20R, 5005-Y50R, 5005-Y80R, 4010-Y30R, 4010-Y50R, 6005-R50B, 4005-G80Y | > 200 kΩ | Jutegewebe | https://cdn.ais-online.de/m2/45/65245/images/95/43143895px2000x1414.jpg
DLW LINO ART URBAN 2.5 MM - PITCH BLACK | 3475710469527 | R8930561 | Klasse 23, Klasse 34, Klasse 43 | R 9 | blau, dunkelgrau, grau, grün, hellbeige | Betoneffekt, glatt | Linoleum | 2.000,00 | 31.000,00 | max. 2 kV (antistatisch) | vollflächig kleben | gegen Öle und Fette, gegen Zigarettenglut | Cfl-s1 | chemikalienbeständig gem. Herstellerangabe, haushaltschemikalienbeständig | lichtecht | Rolle | 2,50 | 2,50 | 2,90 | 7,10 - 59,10 | 0,11 | 5,00 | 0,02 | 0,17 | 0550, 0551, 0552, 0553, 0554, 0555, 0556, 0557, 0558, 0559, 0560, 0561, 0562, 0563, 0564, 0565, 0566, 0567 | ja | ≥ Stufe 6 | besteht aus 98 % natürlichen Rohstoffen, von denen 76 % schnell nachwachsend sind, ist 100 % recycelbar und besteht aus bis zu 40 % Recyclingmaterial | Neocare™ | ja | FloorScore®, Blauer Engel, M1, Nordic Ecolabel (Swan), Cradle to Cradle Silber | ja | < 10 µg/m³ | > 99 % wachstumshemmend nach 24 Std. | 98,65 % antivirale Aktivität nach 5 Std. | 4005-Y50R, 4005-Y20R, 3000-N, 6005-Y50R, 3005-G50Y, 4502-R, 5005-R80B, 8000-N, 5010-Y10R, 5005-Y20R, 1505-Y20R, 5005-Y50R, 5005-Y80R, 4010-Y30R, 4010-Y50R, 6005-R50B, 4005-G80Y | > 200 kΩ | Jutegewebe | https://cdn.ais-online.de/m2/45/65245/images/92/43143892px1414x2000.jpg
DLW LINO ART URBAN 2.5 MM - SCREED GREY | 3475710469497 | R8930558 | Klasse 23, Klasse 34, Klasse 43 | R 9 | blau, dunkelgrau, grau, grün, hellbeige | Betoneffekt, glatt | Linoleum | 2.000,00 | 31.000,00 | max. 2 kV (antistatisch) | vollflächig kleben | gegen Öle und Fette, gegen Zigarettenglut | Cfl-s1 | chemikalienbeständig gem. Herstellerangabe, haushaltschemikalienbeständig | lichtecht | Rolle | 2,50 | 2,50 | 2,90 | 7,10 - 59,10 | 0,11 | 5,00 | 0,02 | 0,17 | 0550, 0551, 0552, 0553, 0554, 0555, 0556, 0557, 0558, 0559, 0560, 0561, 0562, 0563, 0564, 0565, 0566, 0567 | ja | ≥ Stufe 6 | besteht aus 98 % natürlichen Rohstoffen, von denen 76 % schnell nachwachsend sind, ist 100 % recycelbar und besteht aus bis zu 40 % Recyclingmaterial | Neocare™ | ja | FloorScore®, Blauer Engel, M1, Nordic Ecolabel (Swan), Cradle to Cradle Silber | ja | < 10 µg/m³ | > 99 % wachstumshemmend nach 24 Std. | 98,65 % antivirale Aktivität nach 5 Std. | 4005-Y50R, 4005-Y20R, 3000-N, 6005-Y50R, 3005-G50Y, 4502-R, 5005-R80B, 8000-N, 5010-Y10R, 5005-Y20R, 1505-Y20R, 5005-Y50R, 5005-Y80R, 4010-Y30R, 4010-Y50R, 6005-R50B, 4005-G80Y | > 200 kΩ | Jutegewebe | https://cdn.ais-online.de/m2/45/65245/images/93/43143893px1414x2000.jpg
DLW LINO ART URBAN 2.5 MM - SHINING BLUE | 3475710485701 | R8930566 | Klasse 23, Klasse 34, Klasse 43 | R 9 | blau, dunkelgrau, grau, grün, hellbeige | Betoneffekt, glatt | Linoleum | 2.000,00 | 31.000,00 | max. 2 kV (antistatisch) | vollflächig kleben | gegen Öle und Fette, gegen Zigarettenglut | Cfl-s1 | chemikalienbeständig gem. Herstellerangabe, haushaltschemikalienbeständig | lichtecht | Rolle | 2,50 | 2,50 | 2,90 | 7,10 - 59,10 | 0,11 | 5,00 | 0,02 | 0,17 | 0550, 0551, 0552, 0553, 0554, 0555, 0556, 0557, 0558, 0559, 0560, 0561, 0562, 0563, 0564, 0565, 0566, 0567 | ja | ≥ Stufe 6 | besteht aus 98 % natürlichen Rohstoffen, von denen 76 % schnell nachwachsend sind, ist 100 % recycelbar und besteht aus bis zu 40 % Recyclingmaterial | Neocare™ | ja | FloorScore®, Blauer Engel, M1, Nordic Ecolabel (Swan), Cradle to Cradle Silber | ja | < 10 µg/m³ | > 99 % wachstumshemmend nach 24 Std. | 98,65 % antivirale Aktivität nach 5 Std. | 4005-Y50R, 4005-Y20R, 3000-N, 6005-Y50R, 3005-G50Y, 4502-R, 5005-R80B, 8000-N, 5010-Y10R, 5005-Y20R, 1505-Y20R, 5005-Y50R, 5005-Y80R, 4010-Y30R, 4010-Y50R, 6005-R50B, 4005-G80Y | > 200 kΩ | Jutegewebe | https://cdn.ais-online.de/m2/45/65245/images/29/43143429px2000x1414.jpg
DLW LINO ART URBAN 2.5 MM - SHINING GREEN | 3475710485718 | R8930567 | Klasse 23, Klasse 34, Klasse 43 | R 9 | blau, dunkelgrau, grau, grün, hellbeige | Betoneffekt, glatt | Linoleum | 2.000,00 | 31.000,00 | max. 2 kV (antistatisch) | vollflächig kleben | gegen Öle und Fette, gegen Zigarettenglut | Cfl-s1 | chemikalienbeständig gem. Herstellerangabe, haushaltschemikalienbeständig | lichtecht | Rolle | 2,50 | 2,50 | 2,90 | 7,10 - 59,10 | 0,11 | 5,00 | 0,02 | 0,17 | 0550, 0551, 0552, 0553, 0554, 0555, 0556, 0557, 0558, 0559, 0560, 0561, 0562, 0563, 0564, 0565, 0566, 0567 | ja | ≥ Stufe 6 | besteht aus 98 % natürlichen Rohstoffen, von denen 76 % schnell nachwachsend sind, ist 100 % recycelbar und besteht aus bis zu 40 % Recyclingmaterial | Neocare™ | ja | FloorScore®, Blauer Engel, M1, Nordic Ecolabel (Swan), Cradle to Cradle Silber | ja | < 10 µg/m³ | > 99 % wachstumshemmend nach 24 Std. | 98,65 % antivirale Aktivität nach 5 Std. | 4005-Y50R, 4005-Y20R, 3000-N, 6005-Y50R, 3005-G50Y, 4502-R, 5005-R80B, 8000-N, 5010-Y10R, 5005-Y20R, 1505-Y20R, 5005-Y50R, 5005-Y80R, 4010-Y30R, 4010-Y50R, 6005-R50B, 4005-G80Y | > 200 kΩ | Jutegewebe | https://cdn.ais-online.de/m2/45/65245/images/16/43144216px2000x1414.jpg
DLW LINO ART URBAN 2.5 MM - SILVER GREY | 3475710463266 | R8930552 | Klasse 23, Klasse 34, Klasse 43 | R 9 | blau, dunkelgrau, grau, grün, hellbeige | Betoneffekt, glatt | Linoleum | 2.000,00 | 31.000,00 | max. 2 kV (antistatisch) | vollflächig kleben | gegen Öle und Fette, gegen Zigarettenglut | Cfl-s1 | chemikalienbeständig gem. Herstellerangabe, haushaltschemikalienbeständig | lichtecht | Rolle | 2,50 | 2,50 | 2,90 | 7,10 - 59,10 | 0,11 | 5,00 | 0,02 | 0,17 | 0550, 0551, 0552, 0553, 0554, 0555, 0556, 0557, 0558, 0559, 0560, 0561, 0562, 0563, 0564, 0565, 0566, 0567 | ja | ≥ Stufe 6 | besteht aus 98 % natürlichen Rohstoffen, von denen 76 % schnell nachwachsend sind, ist 100 % recycelbar und besteht aus bis zu 40 % Recyclingmaterial | Neocare™ | ja | FloorScore®, Blauer Engel, M1, Nordic Ecolabel (Swan), Cradle to Cradle Silber | ja | < 10 µg/m³ | > 99 % wachstumshemmend nach 24 Std. | 98,65 % antivirale Aktivität nach 5 Std. | 4005-Y50R, 4005-Y20R, 3000-N, 6005-Y50R, 3005-G50Y, 4502-R, 5005-R80B, 8000-N, 5010-Y10R, 5005-Y20R, 1505-Y20R, 5005-Y50R, 5005-Y80R, 4010-Y30R, 4010-Y50R, 6005-R50B, 4005-G80Y | > 200 kΩ | Jutegewebe | https://cdn.ais-online.de/m2/45/65245/images/27/43143427px1414x2000.jpg
DLW LINO ART URBAN 2.5 MM - TITAN GREY | 3475710485657 | R8930562 | Klasse 23, Klasse 34, Klasse 43 | R 9 | blau, dunkelgrau, grau, grün, hellbeige | Betoneffekt, glatt | Linoleum | 2.000,00 | 31.000,00 | max. 2 kV (antistatisch) | vollflächig kleben | gegen Öle und Fette, gegen Zigarettenglut | Cfl-s1 | chemikalienbeständig gem. Herstellerangabe, haushaltschemikalienbeständig | lichtecht | Rolle | 2,50 | 2,50 | 2,90 | 7,10 - 59,10 | 0,11 | 5,00 | 0,02 | 0,17 | 0550, 0551, 0552, 0553, 0554, 0555, 0556, 0557, 0558, 0559, 0560, 0561, 0562, 0563, 0564, 0565, 0566, 0567 | ja | ≥ Stufe 6 | besteht aus 98 % natürlichen Rohstoffen, von denen 76 % schnell nachwachsend sind, ist 100 % recycelbar und besteht aus bis zu 40 % Recyclingmaterial | Neocare™ | ja | FloorScore®, Blauer Engel, M1, Nordic Ecolabel (Swan), Cradle to Cradle Silber | ja | < 10 µg/m³ | > 99 % wachstumshemmend nach 24 Std. | 98,65 % antivirale Aktivität nach 5 Std. | 4005-Y50R, 4005-Y20R, 3000-N, 6005-Y50R, 3005-G50Y, 4502-R, 5005-R80B, 8000-N, 5010-Y10R, 5005-Y20R, 1505-Y20R, 5005-Y50R, 5005-Y80R, 4010-Y30R, 4010-Y50R, 6005-R50B, 4005-G80Y | > 200 kΩ | Jutegewebe | https://cdn.ais-online.de/m2/45/65245/images/66/43143366px2000x1414.jpg
DLW LINO ART URBAN 2.5 MM - URBAN GREY | 3475710469480 | R8930557 | Klasse 23, Klasse 34, Klasse 43 | R 9 | blau, dunkelgrau, grau, grün, hellbeige | Betoneffekt, glatt | Linoleum | 2.000,00 | 31.000,00 | max. 2 kV (antistatisch) | vollflächig kleben | gegen Öle und Fette, gegen Zigarettenglut | Cfl-s1 | chemikalienbeständig gem. Herstellerangabe, haushaltschemikalienbeständig | lichtecht | Rolle | 2,50 | 2,50 | 2,90 | 7,10 - 59,10 | 0,11 | 5,00 | 0,02 | 0,17 | 0550, 0551, 0552, 0553, 0554, 0555, 0556, 0557, 0558, 0559, 0560, 0561, 0562, 0563, 0564, 0565, 0566, 0567 | ja | ≥ Stufe 6 | besteht aus 98 % natürlichen Rohstoffen, von denen 76 % schnell nachwachsend sind, ist 100 % recycelbar und besteht aus bis zu 40 % Recyclingmaterial | Neocare™ | ja | FloorScore®, Blauer Engel, M1, Nordic Ecolabel (Swan), Cradle to Cradle Silber | ja | < 10 µg/m³ | > 99 % wachstumshemmend nach 24 Std. | 98,65 % antivirale Aktivität nach 5 Std. | 4005-Y50R, 4005-Y20R, 3000-N, 6005-Y50R, 3005-G50Y, 4502-R, 5005-R80B, 8000-N, 5010-Y10R, 5005-Y20R, 1505-Y20R, 5005-Y50R, 5005-Y80R, 4010-Y30R, 4010-Y50R, 6005-R50B, 4005-G80Y | > 200 kΩ | Jutegewebe | https://cdn.ais-online.de/m2/45/65245/images/14/43144214px1414x2000.jpg
DLW LINO ART URBAN 2.5 MM - VINTAGE GREY | 3475710469503 | R8930559 | Klasse 23, Klasse 34, Klasse 43 | R 9 | blau, dunkelgrau, grau, grün, hellbeige | Betoneffekt, glatt | Linoleum | 2.000,00 | 31.000,00 | max. 2 kV (antistatisch) | vollflächig kleben | gegen Öle und Fette, gegen Zigarettenglut | Cfl-s1 | chemikalienbeständig gem. Herstellerangabe, haushaltschemikalienbeständig | lichtecht | Rolle | 2,50 | 2,50 | 2,90 | 7,10 - 59,10 | 0,11 | 5,00 | 0,02 | 0,17 | 0550, 0551, 0552, 0553, 0554, 0555, 0556, 0557, 0558, 0559, 0560, 0561, 0562, 0563, 0564, 0565, 0566, 0567 | ja | ≥ Stufe 6 | besteht aus 98 % natürlichen Rohstoffen, von denen 76 % schnell nachwachsend sind, ist 100 % recycelbar und besteht aus bis zu 40 % Recyclingmaterial | Neocare™ | ja | FloorScore®, Blauer Engel, M1, Nordic Ecolabel (Swan), Cradle to Cradle Silber | ja | < 10 µg/m³ | > 99 % wachstumshemmend nach 24 Std. | 98,65 % antivirale Aktivität nach 5 Std. | 4005-Y50R, 4005-Y20R, 3000-N, 6005-Y50R, 3005-G50Y, 4502-R, 5005-R80B, 8000-N, 5010-Y10R, 5005-Y20R, 1505-Y20R, 5005-Y50R, 5005-Y80R, 4010-Y30R, 4010-Y50R, 6005-R50B, 4005-G80Y | > 200 kΩ | Jutegewebe | https://cdn.ais-online.de/m2/45/65245/images/94/43143894px1414x2000.jpg
DLW LINO ART URBAN 2.5 MM - ZINC GREY | 3475710485664 | R8930563 | Klasse 23, Klasse 34, Klasse 43 | R 9 | blau, dunkelgrau, grau, grün, hellbeige | Betoneffekt, glatt | Linoleum | 2.000,00 | 31.000,00 | max. 2 kV (antistatisch) | vollflächig kleben | gegen Öle und Fette, gegen Zigarettenglut | Cfl-s1 | chemikalienbeständig gem. Herstellerangabe, haushaltschemikalienbeständig | lichtecht | Rolle | 2,50 | 2,50 | 2,90 | 7,10 - 59,10 | 0,11 | 5,00 | 0,02 | 0,17 | 0550, 0551, 0552, 0553, 0554, 0555, 0556, 0557, 0558, 0559, 0560, 0561, 0562, 0563, 0564, 0565, 0566, 0567 | ja | ≥ Stufe 6 | besteht aus 98 % natürlichen Rohstoffen, von denen 76 % schnell nachwachsend sind, ist 100 % recycelbar und besteht aus bis zu 40 % Recyclingmaterial | Neocare™ | ja | FloorScore®, Blauer Engel, M1, Nordic Ecolabel (Swan), Cradle to Cradle Silber | ja | < 10 µg/m³ | > 99 % wachstumshemmend nach 24 Std. | 98,65 % antivirale Aktivität nach 5 Std. | 4005-Y50R, 4005-Y20R, 3000-N, 6005-Y50R, 3005-G50Y, 4502-R, 5005-R80B, 8000-N, 5010-Y10R, 5005-Y20R, 1505-Y20R, 5005-Y50R, 5005-Y80R, 4010-Y30R, 4010-Y50R, 6005-R50B, 4005-G80Y | > 200 kΩ | Jutegewebe | https://cdn.ais-online.de/m2/45/65245/images/28/43143428px2000x1414.jpg
powered by Heinze