## Gerflor
Gerflor
Name | GTIN | HAN | Benutzungsintensität | Bewertungsgruppe Rutschgefahr | Farbton | Oberfläche | Werkstoff | Breite (mm) | Länge (mm) | Aufladungsspannung im Begehversuch | Befestigung | Beständigkeit Belag | Brandverhalten | Chemische Beständigkeit | Farbechtheit | Lieferform | Gesamtdicke Belag (mm) | Gewicht (kg/m²) | Reflexionsgrad (%) | Resteindruck (mm) | Trittschallverbesserungsmaß (dB) | Wärmedurchlasswiderstand (m²*K/W) | Wärmeleitfähigkeit (W/(m*K)) | Gerflor_Farbcode | Desinfektionsmittelbeständig | Lichtechtheit | Nachhaltigkeit | Oberflächenvergütung | REACH-konform | Zertifikate | Frei von Schwermetallen | TVOC (28 Tage) | Antibakterielle Aktivität (E. coli – S. aureus – MRSA) | Antivirale Aktivität (Humanes Coronavirus 229E) | NCS Farbton | Unterschicht | Bilder
DLW LINODUR SPORT NEOCARE - CLIFF GREY | 3475710611018 | R6161049 | Klasse 23, Klasse 34, Klasse 43 | R 10 | grau | dezent gemustert, glatt | Linoleum | 2.000,00 | 28.000,00 | max. 2 kV (antistatisch) | vollflächig kleben | gegen Öle und Fette | Cfl-s1 | chemikalienbeständig gem. Herstellerangabe, haushaltschemikalienbeständig | lichtecht | Rolle | 4,00 | 4,70 | 28,50 | 0,20 | 8,00 | 0,02 | 0,17 | 1049 | ja | ≥ Stufe 6 | besteht aus 98 % natürlichen Rohstoffen, von denen 76 % schnell nachwachsend sind, ist 100 % recycelbar und besteht aus bis zu 40 % Recyclingmaterial | Neocare™ | ja | FloorScore®, Blauer Engel, Nordic Ecolabel (Swan), Cradle to Cradle Silber | ja | < 50 µg/m³ | > 99 % wachstumshemmend nach 24 Std. | 98,65 % antivirale Aktivität nach 5 Std. | 4010-Y30R | Jutegewebe | https://cdn.ais-online.de/m2/45/65245/images/48/46536648px643x966.jpg
powered by Heinze