## Gerflor
Gerflor
Name | GTIN | HAN | Benutzungsintensität | Bewertungsgruppe Rutschgefahr | Farbton | Oberfläche | Werkstoff | Breite (mm) | Länge (mm) | Aufladungsspannung im Begehversuch | Befestigung | Beständigkeit Belag | Brandverhalten | Chemische Beständigkeit | Farbechtheit | Lieferform | Dicke Nutzschicht (mm) | Gesamtdicke Belag (mm) | Gewicht (kg/m²) | Reflexionsgrad (%) | Resteindruck (mm) | Trittschallverbesserungsmaß (dB) | Wärmedurchlasswiderstand (m²*K/W) | Wärmeleitfähigkeit (W/(m*K)) | Gerflor_Farbcode | Desinfektionsmittelbeständig | Lichtechtheit | Nachhaltigkeit | Oberflächenvergütung | REACH-konform | Zertifikate | Frei von Schwermetallen | TVOC (28 Tage) | Antibakterielle Aktivität (E. coli – S. aureus – MRSA) | Antivirale Aktivität (Humanes Coronavirus 229E) | NCS Farbton | Weichmacherfrei | Standortisolation | Unterschicht | Bilder
DLW MARMORETTE 2.0 MM - Bahnen |  |  | Klasse 23, Klasse 32, Klasse 41 | R 9 | beige, blau, braun, dunkelgrau, grau, hellbeige | glatt, marmoriert | Linoleum | 2.000,00 | 31.000,00 | max. 2 kV (antistatisch) | vollflächig kleben | gegen Öle und Fette, gegen Zigarettenglut | Cfl-s1 | chemikalienbeständig gem. Herstellerangabe, haushaltschemikalienbeständig | lichtecht | Rolle | 2,00 | 2,00 | 2,40 | 10,30 - 53,20 | 0,09 | 3,00 | 0,01 | 0,17 | 0023, 0040, 0045, 0050, 0053, 0055, 0056, 0059, 0070, 0098, 0160 | ja | ≥ Stufe 6 | besteht aus 98 % natürlichen Rohstoffen, von denen 76 % schnell nachwachsend sind, ist 100 % recycelbar und besteht aus bis zu 40 % Recyclingmaterial | Neocare | ja | FloorScore®, Blauer Engel, M1, Nordic Ecolabel (Swan), Cradle to Cradle Silber | ja | < 10 µg/m³ | > 99 % wachstumshemmend nach 24 Std. | 98,65 % antivirale Aktivität nach 5 Std. | 2005-Y50R, 5502-R, 7005-R50B, 1515-Y30R, 7502-R, 4000-N, 2020-Y40R, 3502-B, 4005-Y50R, 4010-R90B | Ja | > 200 kΩ | Jutegewebe | https://cdn.ais-online.de/m2/45/65245/images/47/43143347px591x591.jpg https://cdn.ais-online.de/m2/45/65245/images/30/43143330px2016x3024.jpg https://cdn.ais-online.de/m2/45/65245/images/45/43143345px591x591.jpg https://cdn.ais-online.de/m2/45/65245/images/34/43143334px591x591.jpg https://cdn.ais-online.de/m2/45/65245/images/53/43143353px591x591.jpg https://cdn.ais-online.de/m2/45/65245/images/52/43143352px2016x3024.jpg https://cdn.ais-online.de/m2/45/65245/images/51/43143351px2394x3473.jpg https://cdn.ais-online.de/m2/45/65245/images/50/43143350px591x591.jpg https://cdn.ais-online.de/m2/45/65245/images/49/43143349px591x591.jpg https://cdn.ais-online.de/m2/45/65245/images/48/43143348px591x591.jpg https://cdn.ais-online.de/m2/45/65245/images/54/43143754px2016x3024.jpg
DLW MARMORETTE 2.0 MM - ASH GREY | 3475710462955 | R8820055 | Klasse 23, Klasse 32, Klasse 41 | R 9 | beige, blau, braun, dunkelgrau, grau, hellbeige | glatt, marmoriert | Linoleum | 2.000,00 | 31.000,00 | max. 2 kV (antistatisch) | vollflächig kleben | gegen Öle und Fette, gegen Zigarettenglut | Cfl-s1 | chemikalienbeständig gem. Herstellerangabe, haushaltschemikalienbeständig | lichtecht | Rolle | 2,00 | 2,00 | 2,40 | 10,30 - 53,20 | 0,09 | 3,00 | 0,01 | 0,17 | 0023, 0040, 0045, 0050, 0053, 0055, 0056, 0059, 0070, 0098, 0160 | ja | ≥ Stufe 6 | besteht aus 98 % natürlichen Rohstoffen, von denen 76 % schnell nachwachsend sind, ist 100 % recycelbar und besteht aus bis zu 40 % Recyclingmaterial | Neocare | ja | FloorScore®, Blauer Engel, M1, Nordic Ecolabel (Swan), Cradle to Cradle Silber | ja | < 10 µg/m³ | > 99 % wachstumshemmend nach 24 Std. | 98,65 % antivirale Aktivität nach 5 Std. | 2005-Y50R, 5502-R, 7005-R50B, 1515-Y30R, 7502-R, 4000-N, 2020-Y40R, 3502-B, 4005-Y50R, 4010-R90B | Ja | > 200 kΩ | Jutegewebe | https://cdn.ais-online.de/m2/45/65245/images/34/43143334px591x591.jpg
DLW MARMORETTE 2.0 MM - DESERT BEIGE | 3475710468278 | R8820098 | Klasse 23, Klasse 32, Klasse 41 | R 9 | beige, blau, braun, dunkelgrau, grau, hellbeige | glatt, marmoriert | Linoleum | 2.000,00 | 31.000,00 | max. 2 kV (antistatisch) | vollflächig kleben | gegen Öle und Fette, gegen Zigarettenglut | Cfl-s1 | chemikalienbeständig gem. Herstellerangabe, haushaltschemikalienbeständig | lichtecht | Rolle | 2,00 | 2,00 | 2,40 | 10,30 - 53,20 | 0,09 | 3,00 | 0,01 | 0,17 | 0023, 0040, 0045, 0050, 0053, 0055, 0056, 0059, 0070, 0098, 0160 | ja | ≥ Stufe 6 | besteht aus 98 % natürlichen Rohstoffen, von denen 76 % schnell nachwachsend sind, ist 100 % recycelbar und besteht aus bis zu 40 % Recyclingmaterial | Neocare | ja | FloorScore®, Blauer Engel, M1, Nordic Ecolabel (Swan), Cradle to Cradle Silber | ja | < 10 µg/m³ | > 99 % wachstumshemmend nach 24 Std. | 98,65 % antivirale Aktivität nach 5 Std. | 2005-Y50R, 5502-R, 7005-R50B, 1515-Y30R, 7502-R, 4000-N, 2020-Y40R, 3502-B, 4005-Y50R, 4010-R90B | Ja | > 200 kΩ | Jutegewebe | https://cdn.ais-online.de/m2/45/65245/images/53/43143353px591x591.jpg
DLW MARMORETTE 2.0 MM - DUSTY BLUE | 3475710468193 | R8820023 | Klasse 23, Klasse 32, Klasse 41 | R 9 | beige, blau, braun, dunkelgrau, grau, hellbeige | glatt, marmoriert | Linoleum | 2.000,00 | 31.000,00 | max. 2 kV (antistatisch) | vollflächig kleben | gegen Öle und Fette, gegen Zigarettenglut | Cfl-s1 | chemikalienbeständig gem. Herstellerangabe, haushaltschemikalienbeständig | lichtecht | Rolle | 2,00 | 2,00 | 2,40 | 10,30 - 53,20 | 0,09 | 3,00 | 0,01 | 0,17 | 0023, 0040, 0045, 0050, 0053, 0055, 0056, 0059, 0070, 0098, 0160 | ja | ≥ Stufe 6 | besteht aus 98 % natürlichen Rohstoffen, von denen 76 % schnell nachwachsend sind, ist 100 % recycelbar und besteht aus bis zu 40 % Recyclingmaterial | Neocare | ja | FloorScore®, Blauer Engel, M1, Nordic Ecolabel (Swan), Cradle to Cradle Silber | ja | < 10 µg/m³ | > 99 % wachstumshemmend nach 24 Std. | 98,65 % antivirale Aktivität nach 5 Std. | 2005-Y50R, 5502-R, 7005-R50B, 1515-Y30R, 7502-R, 4000-N, 2020-Y40R, 3502-B, 4005-Y50R, 4010-R90B | Ja | > 200 kΩ | Jutegewebe | https://cdn.ais-online.de/m2/45/65245/images/30/43143330px2016x3024.jpg
DLW MARMORETTE 2.0 MM - FOGGY BLUE | 3475710468247 | R8820056 | Klasse 23, Klasse 32, Klasse 41 | R 9 | beige, blau, braun, dunkelgrau, grau, hellbeige | glatt, marmoriert | Linoleum | 2.000,00 | 31.000,00 | max. 2 kV (antistatisch) | vollflächig kleben | gegen Öle und Fette, gegen Zigarettenglut | Cfl-s1 | chemikalienbeständig gem. Herstellerangabe, haushaltschemikalienbeständig | lichtecht | Rolle | 2,00 | 2,00 | 2,40 | 10,30 - 53,20 | 0,09 | 3,00 | 0,01 | 0,17 | 0023, 0040, 0045, 0050, 0053, 0055, 0056, 0059, 0070, 0098, 0160 | ja | ≥ Stufe 6 | besteht aus 98 % natürlichen Rohstoffen, von denen 76 % schnell nachwachsend sind, ist 100 % recycelbar und besteht aus bis zu 40 % Recyclingmaterial | Neocare | ja | FloorScore®, Blauer Engel, M1, Nordic Ecolabel (Swan), Cradle to Cradle Silber | ja | < 10 µg/m³ | > 99 % wachstumshemmend nach 24 Std. | 98,65 % antivirale Aktivität nach 5 Std. | 2005-Y50R, 5502-R, 7005-R50B, 1515-Y30R, 7502-R, 4000-N, 2020-Y40R, 3502-B, 4005-Y50R, 4010-R90B | Ja | > 200 kΩ | Jutegewebe | https://cdn.ais-online.de/m2/45/65245/images/45/43143345px591x591.jpg
DLW MARMORETTE 2.0 MM - ICE GREY | 3475710468230 | R8820053 | Klasse 23, Klasse 32, Klasse 41 | R 9 | beige, blau, braun, dunkelgrau, grau, hellbeige | glatt, marmoriert | Linoleum | 2.000,00 | 31.000,00 | max. 2 kV (antistatisch) | vollflächig kleben | gegen Öle und Fette, gegen Zigarettenglut | Cfl-s1 | chemikalienbeständig gem. Herstellerangabe, haushaltschemikalienbeständig | lichtecht | Rolle | 2,00 | 2,00 | 2,40 | 10,30 - 53,20 | 0,09 | 3,00 | 0,01 | 0,17 | 0023, 0040, 0045, 0050, 0053, 0055, 0056, 0059, 0070, 0098, 0160 | ja | ≥ Stufe 6 | besteht aus 98 % natürlichen Rohstoffen, von denen 76 % schnell nachwachsend sind, ist 100 % recycelbar und besteht aus bis zu 40 % Recyclingmaterial | Neocare | ja | FloorScore®, Blauer Engel, M1, Nordic Ecolabel (Swan), Cradle to Cradle Silber | ja | < 10 µg/m³ | > 99 % wachstumshemmend nach 24 Std. | 98,65 % antivirale Aktivität nach 5 Std. | 2005-Y50R, 5502-R, 7005-R50B, 1515-Y30R, 7502-R, 4000-N, 2020-Y40R, 3502-B, 4005-Y50R, 4010-R90B | Ja | > 200 kΩ | Jutegewebe | https://cdn.ais-online.de/m2/45/65245/images/52/43143352px2016x3024.jpg
DLW MARMORETTE 2.0 MM - INDUSTRIAL GREY | 3475710468285 | R8820160 | Klasse 23, Klasse 32, Klasse 41 | R 9 | beige, blau, braun, dunkelgrau, grau, hellbeige | glatt, marmoriert | Linoleum | 2.000,00 | 31.000,00 | max. 2 kV (antistatisch) | vollflächig kleben | gegen Öle und Fette, gegen Zigarettenglut | Cfl-s1 | chemikalienbeständig gem. Herstellerangabe, haushaltschemikalienbeständig | lichtecht | Rolle | 2,00 | 2,00 | 2,40 | 10,30 - 53,20 | 0,09 | 3,00 | 0,01 | 0,17 | 0023, 0040, 0045, 0050, 0053, 0055, 0056, 0059, 0070, 0098, 0160 | ja | ≥ Stufe 6 | besteht aus 98 % natürlichen Rohstoffen, von denen 76 % schnell nachwachsend sind, ist 100 % recycelbar und besteht aus bis zu 40 % Recyclingmaterial | Neocare | ja | FloorScore®, Blauer Engel, M1, Nordic Ecolabel (Swan), Cradle to Cradle Silber | ja | < 10 µg/m³ | > 99 % wachstumshemmend nach 24 Std. | 98,65 % antivirale Aktivität nach 5 Std. | 2005-Y50R, 5502-R, 7005-R50B, 1515-Y30R, 7502-R, 4000-N, 2020-Y40R, 3502-B, 4005-Y50R, 4010-R90B | Ja | > 200 kΩ | Jutegewebe | https://cdn.ais-online.de/m2/45/65245/images/51/43143351px2394x3473.jpg
DLW MARMORETTE 2.0 MM - LIGHT SAHARA | 3475710468209 | R8820040 | Klasse 23, Klasse 32, Klasse 41 | R 9 | beige, blau, braun, dunkelgrau, grau, hellbeige | glatt, marmoriert | Linoleum | 2.000,00 | 31.000,00 | max. 2 kV (antistatisch) | vollflächig kleben | gegen Öle und Fette, gegen Zigarettenglut | Cfl-s1 | chemikalienbeständig gem. Herstellerangabe, haushaltschemikalienbeständig | lichtecht | Rolle | 2,00 | 2,00 | 2,40 | 10,30 - 53,20 | 0,09 | 3,00 | 0,01 | 0,17 | 0023, 0040, 0045, 0050, 0053, 0055, 0056, 0059, 0070, 0098, 0160 | ja | ≥ Stufe 6 | besteht aus 98 % natürlichen Rohstoffen, von denen 76 % schnell nachwachsend sind, ist 100 % recycelbar und besteht aus bis zu 40 % Recyclingmaterial | Neocare | ja | FloorScore®, Blauer Engel, M1, Nordic Ecolabel (Swan), Cradle to Cradle Silber | ja | < 10 µg/m³ | > 99 % wachstumshemmend nach 24 Std. | 98,65 % antivirale Aktivität nach 5 Std. | 2005-Y50R, 5502-R, 7005-R50B, 1515-Y30R, 7502-R, 4000-N, 2020-Y40R, 3502-B, 4005-Y50R, 4010-R90B | Ja | > 200 kΩ | Jutegewebe | https://cdn.ais-online.de/m2/45/65245/images/50/43143350px591x591.jpg
DLW MARMORETTE 2.0 MM - PLUMB GREY | 3475710468254 | R8820059 | Klasse 23, Klasse 32, Klasse 41 | R 9 | beige, blau, braun, dunkelgrau, grau, hellbeige | glatt, marmoriert | Linoleum | 2.000,00 | 31.000,00 | max. 2 kV (antistatisch) | vollflächig kleben | gegen Öle und Fette, gegen Zigarettenglut | Cfl-s1 | chemikalienbeständig gem. Herstellerangabe, haushaltschemikalienbeständig | lichtecht | Rolle | 2,00 | 2,00 | 2,40 | 10,30 - 53,20 | 0,09 | 3,00 | 0,01 | 0,17 | 0023, 0040, 0045, 0050, 0053, 0055, 0056, 0059, 0070, 0098, 0160 | ja | ≥ Stufe 6 | besteht aus 98 % natürlichen Rohstoffen, von denen 76 % schnell nachwachsend sind, ist 100 % recycelbar und besteht aus bis zu 40 % Recyclingmaterial | Neocare | ja | FloorScore®, Blauer Engel, M1, Nordic Ecolabel (Swan), Cradle to Cradle Silber | ja | < 10 µg/m³ | > 99 % wachstumshemmend nach 24 Std. | 98,65 % antivirale Aktivität nach 5 Std. | 2005-Y50R, 5502-R, 7005-R50B, 1515-Y30R, 7502-R, 4000-N, 2020-Y40R, 3502-B, 4005-Y50R, 4010-R90B | Ja | > 200 kΩ | Jutegewebe | https://cdn.ais-online.de/m2/45/65245/images/49/43143349px591x591.jpg
DLW MARMORETTE 2.0 MM - QUARTZ GREY | 3475710468223 | R8820050 | Klasse 23, Klasse 32, Klasse 41 | R 9 | beige, blau, braun, dunkelgrau, grau, hellbeige | glatt, marmoriert | Linoleum | 2.000,00 | 31.000,00 | max. 2 kV (antistatisch) | vollflächig kleben | gegen Öle und Fette, gegen Zigarettenglut | Cfl-s1 | chemikalienbeständig gem. Herstellerangabe, haushaltschemikalienbeständig | lichtecht | Rolle | 2,00 | 2,00 | 2,40 | 10,30 - 53,20 | 0,09 | 3,00 | 0,01 | 0,17 | 0023, 0040, 0045, 0050, 0053, 0055, 0056, 0059, 0070, 0098, 0160 | ja | ≥ Stufe 6 | besteht aus 98 % natürlichen Rohstoffen, von denen 76 % schnell nachwachsend sind, ist 100 % recycelbar und besteht aus bis zu 40 % Recyclingmaterial | Neocare | ja | FloorScore®, Blauer Engel, M1, Nordic Ecolabel (Swan), Cradle to Cradle Silber | ja | < 10 µg/m³ | > 99 % wachstumshemmend nach 24 Std. | 98,65 % antivirale Aktivität nach 5 Std. | 2005-Y50R, 5502-R, 7005-R50B, 1515-Y30R, 7502-R, 4000-N, 2020-Y40R, 3502-B, 4005-Y50R, 4010-R90B | Ja | > 200 kΩ | Jutegewebe | https://cdn.ais-online.de/m2/45/65245/images/48/43143348px591x591.jpg
DLW MARMORETTE 2.0 MM - ROCKY BROWN | 3475710468261 | R8820070 | Klasse 23, Klasse 32, Klasse 41 | R 9 | beige, blau, braun, dunkelgrau, grau, hellbeige | glatt, marmoriert | Linoleum | 2.000,00 | 31.000,00 | max. 2 kV (antistatisch) | vollflächig kleben | gegen Öle und Fette, gegen Zigarettenglut | Cfl-s1 | chemikalienbeständig gem. Herstellerangabe, haushaltschemikalienbeständig | lichtecht | Rolle | 2,00 | 2,00 | 2,40 | 10,30 - 53,20 | 0,09 | 3,00 | 0,01 | 0,17 | 0023, 0040, 0045, 0050, 0053, 0055, 0056, 0059, 0070, 0098, 0160 | ja | ≥ Stufe 6 | besteht aus 98 % natürlichen Rohstoffen, von denen 76 % schnell nachwachsend sind, ist 100 % recycelbar und besteht aus bis zu 40 % Recyclingmaterial | Neocare | ja | FloorScore®, Blauer Engel, M1, Nordic Ecolabel (Swan), Cradle to Cradle Silber | ja | < 10 µg/m³ | > 99 % wachstumshemmend nach 24 Std. | 98,65 % antivirale Aktivität nach 5 Std. | 2005-Y50R, 5502-R, 7005-R50B, 1515-Y30R, 7502-R, 4000-N, 2020-Y40R, 3502-B, 4005-Y50R, 4010-R90B | Ja | > 200 kΩ | Jutegewebe | https://cdn.ais-online.de/m2/45/65245/images/54/43143754px2016x3024.jpg
DLW MARMORETTE 2.0 MM - SAND BEIGE | 3475710468216 | R8820045 | Klasse 23, Klasse 32, Klasse 41 | R 9 | beige, blau, braun, dunkelgrau, grau, hellbeige | glatt, marmoriert | Linoleum | 2.000,00 | 31.000,00 | max. 2 kV (antistatisch) | vollflächig kleben | gegen Öle und Fette, gegen Zigarettenglut | Cfl-s1 | chemikalienbeständig gem. Herstellerangabe, haushaltschemikalienbeständig | lichtecht | Rolle | 2,00 | 2,00 | 2,40 | 10,30 - 53,20 | 0,09 | 3,00 | 0,01 | 0,17 | 0023, 0040, 0045, 0050, 0053, 0055, 0056, 0059, 0070, 0098, 0160 | ja | ≥ Stufe 6 | besteht aus 98 % natürlichen Rohstoffen, von denen 76 % schnell nachwachsend sind, ist 100 % recycelbar und besteht aus bis zu 40 % Recyclingmaterial | Neocare | ja | FloorScore®, Blauer Engel, M1, Nordic Ecolabel (Swan), Cradle to Cradle Silber | ja | < 10 µg/m³ | > 99 % wachstumshemmend nach 24 Std. | 98,65 % antivirale Aktivität nach 5 Std. | 2005-Y50R, 5502-R, 7005-R50B, 1515-Y30R, 7502-R, 4000-N, 2020-Y40R, 3502-B, 4005-Y50R, 4010-R90B | Ja | > 200 kΩ | Jutegewebe | https://cdn.ais-online.de/m2/45/65245/images/47/43143347px591x591.jpg
powered by Heinze