## Gerflor
Gerflor
Name | GTIN | HAN | Benutzungsintensität | Bewertungsgruppe Rutschgefahr | Farbton | Oberfläche | Werkstoff | Breite (mm) | Länge (mm) | Aufladungsspannung im Begehversuch | Befestigung | Beständigkeit Belag | Brandverhalten | Chemische Beständigkeit | Farbechtheit | Lieferform | Dicke Nutzschicht (mm) | Gesamtdicke Belag (mm) | Gewicht (kg/m²) | Reflexionsgrad (%) | Resteindruck (mm) | Trittschallverbesserungsmaß (dB) | Wärmedurchlasswiderstand (m²*K/W) | Wärmeleitfähigkeit (W/(m*K)) | Gerflor_Farbcode | Desinfektionsmittelbeständig | Lichtechtheit | Nachhaltigkeit | Oberflächenvergütung | REACH-konform | Zertifikate | Frei von Schwermetallen | TVOC (28 Tage) | Antibakterielle Aktivität (E. coli – S. aureus – MRSA) | Antivirale Aktivität (Humanes Coronavirus 229E) | NCS Farbton | Standortisolation | Unterschicht | Bilder
DLW MARMORETTE 3.2 MM - Bahnen |  |  | Klasse 23, Klasse 34, Klasse 43 | R 9 | beige, blau, braun, dunkelgrau, grau | glatt, marmoriert | Linoleum | 2.000,00 | 31.000,00 | max. 2 kV (antistatisch) | vollflächig kleben | gegen Öle und Fette, gegen Zigarettenglut | Cfl-s1 | chemikalienbeständig gem. Herstellerangabe, haushaltschemikalienbeständig | lichtecht | Rolle | 3,20 | 3,20 | 3,80 | 11,30 - 40,20 | 0,11 | 6,00 | 0,02 | 0,17 | 0022, 0023, 0049, 0050, 0053, 0055, 0056, 0059, 0070 | ja | ≥ Stufe 6 | besteht aus 98 % natürlichen Rohstoffen, von denen 76 % schnell nachwachsend sind, ist 100 % recycelbar und besteht aus bis zu 40 % Recyclingmaterial | Neocare™ | ja | FloorScore®, Blauer Engel, M1, Nordic Ecolabel (Swan), Cradle to Cradle Silber | ja | < 10 µg/m³ | > 99 % wachstumshemmend nach 24 Std. | 98,65 % antivirale Aktivität nach 5 Std. | 4010-R90B, 3502-B, 5020-R70B, 2020-Y40R, 5502-R, 7005-R50B, 4005-Y50R, 5010-R90B, 4000-N | > 200 kΩ | Jutegewebe | https://cdn.ais-online.de/m2/45/65245/images/30/43143330px2016x3024.jpg https://cdn.ais-online.de/m2/45/65245/images/34/43143334px591x591.jpg https://cdn.ais-online.de/m2/45/65245/images/39/43143339px591x591.jpg https://cdn.ais-online.de/m2/45/65245/images/54/43143754px2016x3024.jpg https://cdn.ais-online.de/m2/45/65245/images/48/43143348px591x591.jpg https://cdn.ais-online.de/m2/45/65245/images/49/43143349px591x591.jpg https://cdn.ais-online.de/m2/45/65245/images/45/43143345px591x591.jpg https://cdn.ais-online.de/m2/45/65245/images/55/43143755px2016x3024.jpg https://cdn.ais-online.de/m2/45/65245/images/52/43143352px2016x3024.jpg
DLW MARMORETTE 3.2 MM - ASH GREY | 3475710462924 | R8840055 | Klasse 23, Klasse 34, Klasse 43 | R 9 | beige, blau, braun, dunkelgrau, grau | glatt, marmoriert | Linoleum | 2.000,00 | 31.000,00 | max. 2 kV (antistatisch) | vollflächig kleben | gegen Öle und Fette, gegen Zigarettenglut | Cfl-s1 | chemikalienbeständig gem. Herstellerangabe, haushaltschemikalienbeständig | lichtecht | Rolle | 3,20 | 3,20 | 3,80 | 11,30 - 40,20 | 0,11 | 6,00 | 0,02 | 0,17 | 0022, 0023, 0049, 0050, 0053, 0055, 0056, 0059, 0070 | ja | ≥ Stufe 6 | besteht aus 98 % natürlichen Rohstoffen, von denen 76 % schnell nachwachsend sind, ist 100 % recycelbar und besteht aus bis zu 40 % Recyclingmaterial | Neocare™ | ja | FloorScore®, Blauer Engel, M1, Nordic Ecolabel (Swan), Cradle to Cradle Silber | ja | < 10 µg/m³ | > 99 % wachstumshemmend nach 24 Std. | 98,65 % antivirale Aktivität nach 5 Std. | 4010-R90B, 3502-B, 5020-R70B, 2020-Y40R, 5502-R, 7005-R50B, 4005-Y50R, 5010-R90B, 4000-N | > 200 kΩ | Jutegewebe | https://cdn.ais-online.de/m2/45/65245/images/34/43143334px591x591.jpg
DLW MARMORETTE 3.2 MM - AUTUMN BLUE | 3475710468292 | R8840022 | Klasse 23, Klasse 34, Klasse 43 | R 9 | beige, blau, braun, dunkelgrau, grau | glatt, marmoriert | Linoleum | 2.000,00 | 31.000,00 | max. 2 kV (antistatisch) | vollflächig kleben | gegen Öle und Fette, gegen Zigarettenglut | Cfl-s1 | chemikalienbeständig gem. Herstellerangabe, haushaltschemikalienbeständig | lichtecht | Rolle | 3,20 | 3,20 | 3,80 | 11,30 - 40,20 | 0,11 | 6,00 | 0,02 | 0,17 | 0022, 0023, 0049, 0050, 0053, 0055, 0056, 0059, 0070 | ja | ≥ Stufe 6 | besteht aus 98 % natürlichen Rohstoffen, von denen 76 % schnell nachwachsend sind, ist 100 % recycelbar und besteht aus bis zu 40 % Recyclingmaterial | Neocare™ | ja | FloorScore®, Blauer Engel, M1, Nordic Ecolabel (Swan), Cradle to Cradle Silber | ja | < 10 µg/m³ | > 99 % wachstumshemmend nach 24 Std. | 98,65 % antivirale Aktivität nach 5 Std. | 4010-R90B, 3502-B, 5020-R70B, 2020-Y40R, 5502-R, 7005-R50B, 4005-Y50R, 5010-R90B, 4000-N | > 200 kΩ | Jutegewebe | https://cdn.ais-online.de/m2/45/65245/images/55/43143755px2016x3024.jpg
DLW MARMORETTE 3.2 MM - DUSTY BLUE | 3475710468308 | R8840023 | Klasse 23, Klasse 34, Klasse 43 | R 9 | beige, blau, braun, dunkelgrau, grau | glatt, marmoriert | Linoleum | 2.000,00 | 31.000,00 | max. 2 kV (antistatisch) | vollflächig kleben | gegen Öle und Fette, gegen Zigarettenglut | Cfl-s1 | chemikalienbeständig gem. Herstellerangabe, haushaltschemikalienbeständig | lichtecht | Rolle | 3,20 | 3,20 | 3,80 | 11,30 - 40,20 | 0,11 | 6,00 | 0,02 | 0,17 | 0022, 0023, 0049, 0050, 0053, 0055, 0056, 0059, 0070 | ja | ≥ Stufe 6 | besteht aus 98 % natürlichen Rohstoffen, von denen 76 % schnell nachwachsend sind, ist 100 % recycelbar und besteht aus bis zu 40 % Recyclingmaterial | Neocare™ | ja | FloorScore®, Blauer Engel, M1, Nordic Ecolabel (Swan), Cradle to Cradle Silber | ja | < 10 µg/m³ | > 99 % wachstumshemmend nach 24 Std. | 98,65 % antivirale Aktivität nach 5 Std. | 4010-R90B, 3502-B, 5020-R70B, 2020-Y40R, 5502-R, 7005-R50B, 4005-Y50R, 5010-R90B, 4000-N | > 200 kΩ | Jutegewebe | https://cdn.ais-online.de/m2/45/65245/images/30/43143330px2016x3024.jpg
DLW MARMORETTE 3.2 MM - FOGGY BLUE | 3475710468346 | R8840056 | Klasse 23, Klasse 34, Klasse 43 | R 9 | beige, blau, braun, dunkelgrau, grau | glatt, marmoriert | Linoleum | 2.000,00 | 31.000,00 | max. 2 kV (antistatisch) | vollflächig kleben | gegen Öle und Fette, gegen Zigarettenglut | Cfl-s1 | chemikalienbeständig gem. Herstellerangabe, haushaltschemikalienbeständig | lichtecht | Rolle | 3,20 | 3,20 | 3,80 | 11,30 - 40,20 | 0,11 | 6,00 | 0,02 | 0,17 | 0022, 0023, 0049, 0050, 0053, 0055, 0056, 0059, 0070 | ja | ≥ Stufe 6 | besteht aus 98 % natürlichen Rohstoffen, von denen 76 % schnell nachwachsend sind, ist 100 % recycelbar und besteht aus bis zu 40 % Recyclingmaterial | Neocare™ | ja | FloorScore®, Blauer Engel, M1, Nordic Ecolabel (Swan), Cradle to Cradle Silber | ja | < 10 µg/m³ | > 99 % wachstumshemmend nach 24 Std. | 98,65 % antivirale Aktivität nach 5 Std. | 4010-R90B, 3502-B, 5020-R70B, 2020-Y40R, 5502-R, 7005-R50B, 4005-Y50R, 5010-R90B, 4000-N | > 200 kΩ | Jutegewebe | https://cdn.ais-online.de/m2/45/65245/images/45/43143345px591x591.jpg
DLW MARMORETTE 3.2 MM - ICE GREY | 3475710468339 | R8840053 | Klasse 23, Klasse 34, Klasse 43 | R 9 | beige, blau, braun, dunkelgrau, grau | glatt, marmoriert | Linoleum | 2.000,00 | 31.000,00 | max. 2 kV (antistatisch) | vollflächig kleben | gegen Öle und Fette, gegen Zigarettenglut | Cfl-s1 | chemikalienbeständig gem. Herstellerangabe, haushaltschemikalienbeständig | lichtecht | Rolle | 3,20 | 3,20 | 3,80 | 11,30 - 40,20 | 0,11 | 6,00 | 0,02 | 0,17 | 0022, 0023, 0049, 0050, 0053, 0055, 0056, 0059, 0070 | ja | ≥ Stufe 6 | besteht aus 98 % natürlichen Rohstoffen, von denen 76 % schnell nachwachsend sind, ist 100 % recycelbar und besteht aus bis zu 40 % Recyclingmaterial | Neocare™ | ja | FloorScore®, Blauer Engel, M1, Nordic Ecolabel (Swan), Cradle to Cradle Silber | ja | < 10 µg/m³ | > 99 % wachstumshemmend nach 24 Std. | 98,65 % antivirale Aktivität nach 5 Std. | 4010-R90B, 3502-B, 5020-R70B, 2020-Y40R, 5502-R, 7005-R50B, 4005-Y50R, 5010-R90B, 4000-N | > 200 kΩ | Jutegewebe | https://cdn.ais-online.de/m2/45/65245/images/52/43143352px2016x3024.jpg
DLW MARMORETTE 3.2 MM - PLUMB GREY | 3475710468353 | R8840059 | Klasse 23, Klasse 34, Klasse 43 | R 9 | beige, blau, braun, dunkelgrau, grau | glatt, marmoriert | Linoleum | 2.000,00 | 31.000,00 | max. 2 kV (antistatisch) | vollflächig kleben | gegen Öle und Fette, gegen Zigarettenglut | Cfl-s1 | chemikalienbeständig gem. Herstellerangabe, haushaltschemikalienbeständig | lichtecht | Rolle | 3,20 | 3,20 | 3,80 | 11,30 - 40,20 | 0,11 | 6,00 | 0,02 | 0,17 | 0022, 0023, 0049, 0050, 0053, 0055, 0056, 0059, 0070 | ja | ≥ Stufe 6 | besteht aus 98 % natürlichen Rohstoffen, von denen 76 % schnell nachwachsend sind, ist 100 % recycelbar und besteht aus bis zu 40 % Recyclingmaterial | Neocare™ | ja | FloorScore®, Blauer Engel, M1, Nordic Ecolabel (Swan), Cradle to Cradle Silber | ja | < 10 µg/m³ | > 99 % wachstumshemmend nach 24 Std. | 98,65 % antivirale Aktivität nach 5 Std. | 4010-R90B, 3502-B, 5020-R70B, 2020-Y40R, 5502-R, 7005-R50B, 4005-Y50R, 5010-R90B, 4000-N | > 200 kΩ | Jutegewebe | https://cdn.ais-online.de/m2/45/65245/images/49/43143349px591x591.jpg
DLW MARMORETTE 3.2 MM - QUARTZ GREY | 3475710468322 | R8840050 | Klasse 23, Klasse 34, Klasse 43 | R 9 | beige, blau, braun, dunkelgrau, grau | glatt, marmoriert | Linoleum | 2.000,00 | 31.000,00 | max. 2 kV (antistatisch) | vollflächig kleben | gegen Öle und Fette, gegen Zigarettenglut | Cfl-s1 | chemikalienbeständig gem. Herstellerangabe, haushaltschemikalienbeständig | lichtecht | Rolle | 3,20 | 3,20 | 3,80 | 11,30 - 40,20 | 0,11 | 6,00 | 0,02 | 0,17 | 0022, 0023, 0049, 0050, 0053, 0055, 0056, 0059, 0070 | ja | ≥ Stufe 6 | besteht aus 98 % natürlichen Rohstoffen, von denen 76 % schnell nachwachsend sind, ist 100 % recycelbar und besteht aus bis zu 40 % Recyclingmaterial | Neocare™ | ja | FloorScore®, Blauer Engel, M1, Nordic Ecolabel (Swan), Cradle to Cradle Silber | ja | < 10 µg/m³ | > 99 % wachstumshemmend nach 24 Std. | 98,65 % antivirale Aktivität nach 5 Std. | 4010-R90B, 3502-B, 5020-R70B, 2020-Y40R, 5502-R, 7005-R50B, 4005-Y50R, 5010-R90B, 4000-N | > 200 kΩ | Jutegewebe | https://cdn.ais-online.de/m2/45/65245/images/48/43143348px591x591.jpg
DLW MARMORETTE 3.2 MM - ROCKY BROWN | 3475710468360 | R8840070 | Klasse 23, Klasse 34, Klasse 43 | R 9 | beige, blau, braun, dunkelgrau, grau | glatt, marmoriert | Linoleum | 2.000,00 | 31.000,00 | max. 2 kV (antistatisch) | vollflächig kleben | gegen Öle und Fette, gegen Zigarettenglut | Cfl-s1 | chemikalienbeständig gem. Herstellerangabe, haushaltschemikalienbeständig | lichtecht | Rolle | 3,20 | 3,20 | 3,80 | 11,30 - 40,20 | 0,11 | 6,00 | 0,02 | 0,17 | 0022, 0023, 0049, 0050, 0053, 0055, 0056, 0059, 0070 | ja | ≥ Stufe 6 | besteht aus 98 % natürlichen Rohstoffen, von denen 76 % schnell nachwachsend sind, ist 100 % recycelbar und besteht aus bis zu 40 % Recyclingmaterial | Neocare™ | ja | FloorScore®, Blauer Engel, M1, Nordic Ecolabel (Swan), Cradle to Cradle Silber | ja | < 10 µg/m³ | > 99 % wachstumshemmend nach 24 Std. | 98,65 % antivirale Aktivität nach 5 Std. | 4010-R90B, 3502-B, 5020-R70B, 2020-Y40R, 5502-R, 7005-R50B, 4005-Y50R, 5010-R90B, 4000-N | > 200 kΩ | Jutegewebe | https://cdn.ais-online.de/m2/45/65245/images/54/43143754px2016x3024.jpg
DLW MARMORETTE 3.2 MM - ROYAL BLUE | 3475710468315 | R8840049 | Klasse 23, Klasse 34, Klasse 43 | R 9 | beige, blau, braun, dunkelgrau, grau | glatt, marmoriert | Linoleum | 2.000,00 | 31.000,00 | max. 2 kV (antistatisch) | vollflächig kleben | gegen Öle und Fette, gegen Zigarettenglut | Cfl-s1 | chemikalienbeständig gem. Herstellerangabe, haushaltschemikalienbeständig | lichtecht | Rolle | 3,20 | 3,20 | 3,80 | 11,30 - 40,20 | 0,11 | 6,00 | 0,02 | 0,17 | 0022, 0023, 0049, 0050, 0053, 0055, 0056, 0059, 0070 | ja | ≥ Stufe 6 | besteht aus 98 % natürlichen Rohstoffen, von denen 76 % schnell nachwachsend sind, ist 100 % recycelbar und besteht aus bis zu 40 % Recyclingmaterial | Neocare™ | ja | FloorScore®, Blauer Engel, M1, Nordic Ecolabel (Swan), Cradle to Cradle Silber | ja | < 10 µg/m³ | > 99 % wachstumshemmend nach 24 Std. | 98,65 % antivirale Aktivität nach 5 Std. | 4010-R90B, 3502-B, 5020-R70B, 2020-Y40R, 5502-R, 7005-R50B, 4005-Y50R, 5010-R90B, 4000-N | > 200 kΩ | Jutegewebe | https://cdn.ais-online.de/m2/45/65245/images/39/43143339px591x591.jpg
powered by Heinze