## Gerflor
Gerflor
Name | GTIN | HAN | Benutzungsintensität | Bewertungsgruppe Rutschgefahr | Farbton | Oberfläche | Werkstoff | Breite (mm) | Länge (mm) | Aufladungsspannung im Begehversuch | Befestigung | Beständigkeit Belag | Brandverhalten | Chemische Beständigkeit | Farbechtheit | Lieferform | Rückenausrüstung | Dicke Nutzschicht (mm) | Gesamtdicke Belag (mm) | Gewicht (kg/m²) | Reflexionsgrad (%) | Resteindruck (mm) | Trittschallverbesserungsmaß (dB) | Wärmedurchlasswiderstand (m²*K/W) | Wärmeleitfähigkeit (W/(m*K)) | Gerflor_Farbcode | Desinfektionsmittelbeständig | Lichtechtheit | Nachhaltigkeit | Oberflächenvergütung | REACH-konform | Zertifikate | Frei von Schwermetallen | TVOC (28 Tage) | Antibakterielle Aktivität (E. coli – S. aureus – MRSA) | Antivirale Aktivität (Humanes Coronavirus 229E) | NCS Farbton | Weichmacherfrei | Standortisolation | Unterschicht | Bilder
DLW MARMORETTE ACOUSTIC PLUS 4.0 MM 19DB - Bahnen |  |  | Klasse 23, Klasse 33, Klasse 41 | R 9 | beige, blau, braun, dunkelbraun, dunkelgrau, grau, grün, hellbeige, orange, rot | glatt, marmoriert | Linoleum | 2.000,00 | 31.000,00 | max. 2 kV (antistatisch) | vollflächig kleben | gegen Öle und Fette | Cfl-s1 | chemikalienbeständig gem. Herstellerangabe, haushaltschemikalienbeständig | lichtecht | Rolle | Schaumausrüstung | 2,50 | 4,00 | 3,50 | 7,30 - 52,70 | 0,30 | 19,00 | 0,04 | 0,94 | 0018, 0022, 0040, 0053, 0059, 0070, 0073, 0096, 0129, 0130, 0132, 0158, 0164, 0166 | ja | ≥ Stufe 6 | besteht aus 98 % natürlichen Rohstoffen, von denen 76 % schnell nachwachsend sind, ist 100 % recycelbar und besteht aus bis zu 40 % Recyclingmaterial | Neocare | ja | FloorScore®, M1, Nordic Ecolabel (Swan), Cradle to Cradle Bronze | ja | < 10 µg/m³ | > 99 % wachstumshemmend nach 24 Std. | 98,65 % antivirale Aktivität nach 5 Std. | 5010-R90B, 7005-R50B, 1515-Y30R, 4000-N, 4040-B60G, 2020-G50Y, 2020-Y40R, 3040-Y50R, 8000-N, 4040-R, 2050-G60Y, 6502-R, 5010-Y50R, 4005-Y20R | Ja | > 200 kΩ | Schaumrücken | https://cdn.ais-online.de/m2/45/65245/images/75/43143375px2000x1414.jpg https://cdn.ais-online.de/m2/45/65245/images/29/46113229px3508x2480.jpg https://cdn.ais-online.de/m2/45/65245/images/59/46113259px3508x2480.jpg https://cdn.ais-online.de/m2/45/65245/images/39/46113239px2484x3506.jpg https://cdn.ais-online.de/m2/45/65245/images/55/46113255px2000x1414.jpg https://cdn.ais-online.de/m2/45/65245/images/28/43144228px591x591.jpg https://cdn.ais-online.de/m2/45/65245/images/27/43144227px2000x1414.jpg https://cdn.ais-online.de/m2/45/65245/images/53/43144053px2000x1414.jpg https://cdn.ais-online.de/m2/45/65245/images/01/43143901px1388x2000.jpg https://cdn.ais-online.de/m2/45/65245/images/00/43143900px1411x2000.jpg https://cdn.ais-online.de/m2/45/65245/images/99/43143899px591x591.jpg https://cdn.ais-online.de/m2/45/65245/images/83/43143783px2000x1414.jpg https://cdn.ais-online.de/m2/45/65245/images/82/43143782px591x591.jpg https://cdn.ais-online.de/m2/45/65245/images/93/46113193px1333x2000.jpg
DLW MARMORETTE ACOUSTIC PLUS 4.0 MM 19DB - ANTIQUE GREEN | 3475710463242 | R8880130 | Klasse 23, Klasse 33, Klasse 41 | R 9 | beige, blau, braun, dunkelbraun, dunkelgrau, grau, grün, hellbeige, orange, rot | glatt, marmoriert | Linoleum | 2.000,00 | 31.000,00 | max. 2 kV (antistatisch) | vollflächig kleben | gegen Öle und Fette | Cfl-s1 | chemikalienbeständig gem. Herstellerangabe, haushaltschemikalienbeständig | lichtecht | Rolle | Schaumausrüstung | 2,50 | 4,00 | 3,50 | 7,30 - 52,70 | 0,30 | 19,00 | 0,04 | 0,94 | 0018, 0022, 0040, 0053, 0059, 0070, 0073, 0096, 0129, 0130, 0132, 0158, 0164, 0166 | ja | ≥ Stufe 6 | besteht aus 98 % natürlichen Rohstoffen, von denen 76 % schnell nachwachsend sind, ist 100 % recycelbar und besteht aus bis zu 40 % Recyclingmaterial | Neocare | ja | FloorScore®, M1, Nordic Ecolabel (Swan), Cradle to Cradle Bronze | ja | < 10 µg/m³ | > 99 % wachstumshemmend nach 24 Std. | 98,65 % antivirale Aktivität nach 5 Std. | 5010-R90B, 7005-R50B, 1515-Y30R, 4000-N, 4040-B60G, 2020-G50Y, 2020-Y40R, 3040-Y50R, 8000-N, 4040-R, 2050-G60Y, 6502-R, 5010-Y50R, 4005-Y20R | Ja | > 200 kΩ | Schaumrücken | https://cdn.ais-online.de/m2/45/65245/images/01/43143901px1388x2000.jpg
DLW MARMORETTE ACOUSTIC PLUS 4.0 MM 19DB - AUTUMN BLUE | 3475710469800 | R8880022 | Klasse 23, Klasse 33, Klasse 41 | R 9 | beige, blau, braun, dunkelbraun, dunkelgrau, grau, grün, hellbeige, orange, rot | glatt, marmoriert | Linoleum | 2.000,00 | 31.000,00 | max. 2 kV (antistatisch) | vollflächig kleben | gegen Öle und Fette | Cfl-s1 | chemikalienbeständig gem. Herstellerangabe, haushaltschemikalienbeständig | lichtecht | Rolle | Schaumausrüstung | 2,50 | 4,00 | 3,50 | 7,30 - 52,70 | 0,30 | 19,00 | 0,04 | 0,94 | 0018, 0022, 0040, 0053, 0059, 0070, 0073, 0096, 0129, 0130, 0132, 0158, 0164, 0166 | ja | ≥ Stufe 6 | besteht aus 98 % natürlichen Rohstoffen, von denen 76 % schnell nachwachsend sind, ist 100 % recycelbar und besteht aus bis zu 40 % Recyclingmaterial | Neocare | ja | FloorScore®, M1, Nordic Ecolabel (Swan), Cradle to Cradle Bronze | ja | < 10 µg/m³ | > 99 % wachstumshemmend nach 24 Std. | 98,65 % antivirale Aktivität nach 5 Std. | 5010-R90B, 7005-R50B, 1515-Y30R, 4000-N, 4040-B60G, 2020-G50Y, 2020-Y40R, 3040-Y50R, 8000-N, 4040-R, 2050-G60Y, 6502-R, 5010-Y50R, 4005-Y20R | Ja | > 200 kΩ | Schaumrücken | https://cdn.ais-online.de/m2/45/65245/images/75/43143375px2000x1414.jpg
DLW MARMORETTE ACOUSTIC PLUS 4.0 MM 19DB - CLAY | 3475710537363 | R8880166 | Klasse 23, Klasse 33, Klasse 41 | R 9 | beige, blau, braun, dunkelbraun, dunkelgrau, grau, grün, hellbeige, orange, rot | glatt, marmoriert | Linoleum | 2.000,00 | 31.000,00 | max. 2 kV (antistatisch) | vollflächig kleben | gegen Öle und Fette | Cfl-s1 | chemikalienbeständig gem. Herstellerangabe, haushaltschemikalienbeständig | lichtecht | Rolle | Schaumausrüstung | 2,50 | 4,00 | 3,50 | 7,30 - 52,70 | 0,30 | 19,00 | 0,04 | 0,94 | 0018, 0022, 0040, 0053, 0059, 0070, 0073, 0096, 0129, 0130, 0132, 0158, 0164, 0166 | ja | ≥ Stufe 6 | besteht aus 98 % natürlichen Rohstoffen, von denen 76 % schnell nachwachsend sind, ist 100 % recycelbar und besteht aus bis zu 40 % Recyclingmaterial | Neocare | ja | FloorScore®, M1, Nordic Ecolabel (Swan), Cradle to Cradle Bronze | ja | < 10 µg/m³ | > 99 % wachstumshemmend nach 24 Std. | 98,65 % antivirale Aktivität nach 5 Std. | 5010-R90B, 7005-R50B, 1515-Y30R, 4000-N, 4040-B60G, 2020-G50Y, 2020-Y40R, 3040-Y50R, 8000-N, 4040-R, 2050-G60Y, 6502-R, 5010-Y50R, 4005-Y20R | Ja | > 200 kΩ | Schaumrücken | https://cdn.ais-online.de/m2/45/65245/images/93/46113193px1333x2000.jpg
DLW MARMORETTE ACOUSTIC PLUS 4.0 MM 19DB - CURACAO PETROL | 3475710469879 | R8880129 | Klasse 23, Klasse 33, Klasse 41 | R 9 | beige, blau, braun, dunkelbraun, dunkelgrau, grau, grün, hellbeige, orange, rot | glatt, marmoriert | Linoleum | 2.000,00 | 31.000,00 | max. 2 kV (antistatisch) | vollflächig kleben | gegen Öle und Fette | Cfl-s1 | chemikalienbeständig gem. Herstellerangabe, haushaltschemikalienbeständig | lichtecht | Rolle | Schaumausrüstung | 2,50 | 4,00 | 3,50 | 7,30 - 52,70 | 0,30 | 19,00 | 0,04 | 0,94 | 0018, 0022, 0040, 0053, 0059, 0070, 0073, 0096, 0129, 0130, 0132, 0158, 0164, 0166 | ja | ≥ Stufe 6 | besteht aus 98 % natürlichen Rohstoffen, von denen 76 % schnell nachwachsend sind, ist 100 % recycelbar und besteht aus bis zu 40 % Recyclingmaterial | Neocare | ja | FloorScore®, M1, Nordic Ecolabel (Swan), Cradle to Cradle Bronze | ja | < 10 µg/m³ | > 99 % wachstumshemmend nach 24 Std. | 98,65 % antivirale Aktivität nach 5 Std. | 5010-R90B, 7005-R50B, 1515-Y30R, 4000-N, 4040-B60G, 2020-G50Y, 2020-Y40R, 3040-Y50R, 8000-N, 4040-R, 2050-G60Y, 6502-R, 5010-Y50R, 4005-Y20R | Ja | > 200 kΩ | Schaumrücken | https://cdn.ais-online.de/m2/45/65245/images/00/43143900px1411x2000.jpg
DLW MARMORETTE ACOUSTIC PLUS 4.0 MM 19DB - ICE GREY | 3475710469824 | R8880053 | Klasse 23, Klasse 33, Klasse 41 | R 9 | beige, blau, braun, dunkelbraun, dunkelgrau, grau, grün, hellbeige, orange, rot | glatt, marmoriert | Linoleum | 2.000,00 | 31.000,00 | max. 2 kV (antistatisch) | vollflächig kleben | gegen Öle und Fette | Cfl-s1 | chemikalienbeständig gem. Herstellerangabe, haushaltschemikalienbeständig | lichtecht | Rolle | Schaumausrüstung | 2,50 | 4,00 | 3,50 | 7,30 - 52,70 | 0,30 | 19,00 | 0,04 | 0,94 | 0018, 0022, 0040, 0053, 0059, 0070, 0073, 0096, 0129, 0130, 0132, 0158, 0164, 0166 | ja | ≥ Stufe 6 | besteht aus 98 % natürlichen Rohstoffen, von denen 76 % schnell nachwachsend sind, ist 100 % recycelbar und besteht aus bis zu 40 % Recyclingmaterial | Neocare | ja | FloorScore®, M1, Nordic Ecolabel (Swan), Cradle to Cradle Bronze | ja | < 10 µg/m³ | > 99 % wachstumshemmend nach 24 Std. | 98,65 % antivirale Aktivität nach 5 Std. | 5010-R90B, 7005-R50B, 1515-Y30R, 4000-N, 4040-B60G, 2020-G50Y, 2020-Y40R, 3040-Y50R, 8000-N, 4040-R, 2050-G60Y, 6502-R, 5010-Y50R, 4005-Y20R | Ja | > 200 kΩ | Schaumrücken | https://cdn.ais-online.de/m2/45/65245/images/99/43143899px591x591.jpg
DLW MARMORETTE ACOUSTIC PLUS 4.0 MM 19DB - LIGHT SAHARA | 3475710469817 | R8880040 | Klasse 23, Klasse 33, Klasse 41 | R 9 | beige, blau, braun, dunkelbraun, dunkelgrau, grau, grün, hellbeige, orange, rot | glatt, marmoriert | Linoleum | 2.000,00 | 31.000,00 | max. 2 kV (antistatisch) | vollflächig kleben | gegen Öle und Fette | Cfl-s1 | chemikalienbeständig gem. Herstellerangabe, haushaltschemikalienbeständig | lichtecht | Rolle | Schaumausrüstung | 2,50 | 4,00 | 3,50 | 7,30 - 52,70 | 0,30 | 19,00 | 0,04 | 0,94 | 0018, 0022, 0040, 0053, 0059, 0070, 0073, 0096, 0129, 0130, 0132, 0158, 0164, 0166 | ja | ≥ Stufe 6 | besteht aus 98 % natürlichen Rohstoffen, von denen 76 % schnell nachwachsend sind, ist 100 % recycelbar und besteht aus bis zu 40 % Recyclingmaterial | Neocare | ja | FloorScore®, M1, Nordic Ecolabel (Swan), Cradle to Cradle Bronze | ja | < 10 µg/m³ | > 99 % wachstumshemmend nach 24 Std. | 98,65 % antivirale Aktivität nach 5 Std. | 5010-R90B, 7005-R50B, 1515-Y30R, 4000-N, 4040-B60G, 2020-G50Y, 2020-Y40R, 3040-Y50R, 8000-N, 4040-R, 2050-G60Y, 6502-R, 5010-Y50R, 4005-Y20R | Ja | > 200 kΩ | Schaumrücken | https://cdn.ais-online.de/m2/45/65245/images/83/43143783px2000x1414.jpg
DLW MARMORETTE ACOUSTIC PLUS 4.0 MM 19DB - LIME GREEN | 3475710537110 | R8880132 | Klasse 23, Klasse 33, Klasse 41 | R 9 | beige, blau, braun, dunkelbraun, dunkelgrau, grau, grün, hellbeige, orange, rot | glatt, marmoriert | Linoleum | 2.000,00 | 31.000,00 | max. 2 kV (antistatisch) | vollflächig kleben | gegen Öle und Fette | Cfl-s1 | chemikalienbeständig gem. Herstellerangabe, haushaltschemikalienbeständig | lichtecht | Rolle | Schaumausrüstung | 2,50 | 4,00 | 3,50 | 7,30 - 52,70 | 0,30 | 19,00 | 0,04 | 0,94 | 0018, 0022, 0040, 0053, 0059, 0070, 0073, 0096, 0129, 0130, 0132, 0158, 0164, 0166 | ja | ≥ Stufe 6 | besteht aus 98 % natürlichen Rohstoffen, von denen 76 % schnell nachwachsend sind, ist 100 % recycelbar und besteht aus bis zu 40 % Recyclingmaterial | Neocare | ja | FloorScore®, M1, Nordic Ecolabel (Swan), Cradle to Cradle Bronze | ja | < 10 µg/m³ | > 99 % wachstumshemmend nach 24 Std. | 98,65 % antivirale Aktivität nach 5 Std. | 5010-R90B, 7005-R50B, 1515-Y30R, 4000-N, 4040-B60G, 2020-G50Y, 2020-Y40R, 3040-Y50R, 8000-N, 4040-R, 2050-G60Y, 6502-R, 5010-Y50R, 4005-Y20R | Ja | > 200 kΩ | Schaumrücken | https://cdn.ais-online.de/m2/45/65245/images/39/46113239px2484x3506.jpg
DLW MARMORETTE ACOUSTIC PLUS 4.0 MM 19DB - LOBSTER RED | 3475710534706 | R8880018 | Klasse 23, Klasse 33, Klasse 41 | R 9 | beige, blau, braun, dunkelbraun, dunkelgrau, grau, grün, hellbeige, orange, rot | glatt, marmoriert | Linoleum | 2.000,00 | 31.000,00 | max. 2 kV (antistatisch) | vollflächig kleben | gegen Öle und Fette | Cfl-s1 | chemikalienbeständig gem. Herstellerangabe, haushaltschemikalienbeständig | lichtecht | Rolle | Schaumausrüstung | 2,50 | 4,00 | 3,50 | 7,30 - 52,70 | 0,30 | 19,00 | 0,04 | 0,94 | 0018, 0022, 0040, 0053, 0059, 0070, 0073, 0096, 0129, 0130, 0132, 0158, 0164, 0166 | ja | ≥ Stufe 6 | besteht aus 98 % natürlichen Rohstoffen, von denen 76 % schnell nachwachsend sind, ist 100 % recycelbar und besteht aus bis zu 40 % Recyclingmaterial | Neocare | ja | FloorScore®, M1, Nordic Ecolabel (Swan), Cradle to Cradle Bronze | ja | < 10 µg/m³ | > 99 % wachstumshemmend nach 24 Std. | 98,65 % antivirale Aktivität nach 5 Std. | 5010-R90B, 7005-R50B, 1515-Y30R, 4000-N, 4040-B60G, 2020-G50Y, 2020-Y40R, 3040-Y50R, 8000-N, 4040-R, 2050-G60Y, 6502-R, 5010-Y50R, 4005-Y20R | Ja | > 200 kΩ | Schaumrücken | https://cdn.ais-online.de/m2/45/65245/images/55/46113255px2000x1414.jpg
DLW MARMORETTE ACOUSTIC PLUS 4.0 MM 19DB - MIDNIGHT GREY | 3475710469862 | R8880096 | Klasse 23, Klasse 33, Klasse 41 | R 9 | beige, blau, braun, dunkelbraun, dunkelgrau, grau, grün, hellbeige, orange, rot | glatt, marmoriert | Linoleum | 2.000,00 | 31.000,00 | max. 2 kV (antistatisch) | vollflächig kleben | gegen Öle und Fette | Cfl-s1 | chemikalienbeständig gem. Herstellerangabe, haushaltschemikalienbeständig | lichtecht | Rolle | Schaumausrüstung | 2,50 | 4,00 | 3,50 | 7,30 - 52,70 | 0,30 | 19,00 | 0,04 | 0,94 | 0018, 0022, 0040, 0053, 0059, 0070, 0073, 0096, 0129, 0130, 0132, 0158, 0164, 0166 | ja | ≥ Stufe 6 | besteht aus 98 % natürlichen Rohstoffen, von denen 76 % schnell nachwachsend sind, ist 100 % recycelbar und besteht aus bis zu 40 % Recyclingmaterial | Neocare | ja | FloorScore®, M1, Nordic Ecolabel (Swan), Cradle to Cradle Bronze | ja | < 10 µg/m³ | > 99 % wachstumshemmend nach 24 Std. | 98,65 % antivirale Aktivität nach 5 Std. | 5010-R90B, 7005-R50B, 1515-Y30R, 4000-N, 4040-B60G, 2020-G50Y, 2020-Y40R, 3040-Y50R, 8000-N, 4040-R, 2050-G60Y, 6502-R, 5010-Y50R, 4005-Y20R | Ja | > 200 kΩ | Schaumrücken | https://cdn.ais-online.de/m2/45/65245/images/28/43144228px591x591.jpg
DLW MARMORETTE ACOUSTIC PLUS 4.0 MM 19DB - MILK COFFEE | 3475710537356 | R8880164 | Klasse 23, Klasse 33, Klasse 41 | R 9 | beige, blau, braun, dunkelbraun, dunkelgrau, grau, grün, hellbeige, orange, rot | glatt, marmoriert | Linoleum | 2.000,00 | 31.000,00 | max. 2 kV (antistatisch) | vollflächig kleben | gegen Öle und Fette | Cfl-s1 | chemikalienbeständig gem. Herstellerangabe, haushaltschemikalienbeständig | lichtecht | Rolle | Schaumausrüstung | 2,50 | 4,00 | 3,50 | 7,30 - 52,70 | 0,30 | 19,00 | 0,04 | 0,94 | 0018, 0022, 0040, 0053, 0059, 0070, 0073, 0096, 0129, 0130, 0132, 0158, 0164, 0166 | ja | ≥ Stufe 6 | besteht aus 98 % natürlichen Rohstoffen, von denen 76 % schnell nachwachsend sind, ist 100 % recycelbar und besteht aus bis zu 40 % Recyclingmaterial | Neocare | ja | FloorScore®, M1, Nordic Ecolabel (Swan), Cradle to Cradle Bronze | ja | < 10 µg/m³ | > 99 % wachstumshemmend nach 24 Std. | 98,65 % antivirale Aktivität nach 5 Std. | 5010-R90B, 7005-R50B, 1515-Y30R, 4000-N, 4040-B60G, 2020-G50Y, 2020-Y40R, 3040-Y50R, 8000-N, 4040-R, 2050-G60Y, 6502-R, 5010-Y50R, 4005-Y20R | Ja | > 200 kΩ | Schaumrücken | https://cdn.ais-online.de/m2/45/65245/images/29/46113229px3508x2480.jpg
DLW MARMORETTE ACOUSTIC PLUS 4.0 MM 19DB - PLUMB GREY | 3475710469831 | R8880059 | Klasse 23, Klasse 33, Klasse 41 | R 9 | beige, blau, braun, dunkelbraun, dunkelgrau, grau, grün, hellbeige, orange, rot | glatt, marmoriert | Linoleum | 2.000,00 | 31.000,00 | max. 2 kV (antistatisch) | vollflächig kleben | gegen Öle und Fette | Cfl-s1 | chemikalienbeständig gem. Herstellerangabe, haushaltschemikalienbeständig | lichtecht | Rolle | Schaumausrüstung | 2,50 | 4,00 | 3,50 | 7,30 - 52,70 | 0,30 | 19,00 | 0,04 | 0,94 | 0018, 0022, 0040, 0053, 0059, 0070, 0073, 0096, 0129, 0130, 0132, 0158, 0164, 0166 | ja | ≥ Stufe 6 | besteht aus 98 % natürlichen Rohstoffen, von denen 76 % schnell nachwachsend sind, ist 100 % recycelbar und besteht aus bis zu 40 % Recyclingmaterial | Neocare | ja | FloorScore®, M1, Nordic Ecolabel (Swan), Cradle to Cradle Bronze | ja | < 10 µg/m³ | > 99 % wachstumshemmend nach 24 Std. | 98,65 % antivirale Aktivität nach 5 Std. | 5010-R90B, 7005-R50B, 1515-Y30R, 4000-N, 4040-B60G, 2020-G50Y, 2020-Y40R, 3040-Y50R, 8000-N, 4040-R, 2050-G60Y, 6502-R, 5010-Y50R, 4005-Y20R | Ja | > 200 kΩ | Schaumrücken | https://cdn.ais-online.de/m2/45/65245/images/82/43143782px591x591.jpg
DLW MARMORETTE ACOUSTIC PLUS 4.0 MM 19DB - ROCKY BROWN | 3475710469848 | R8880070 | Klasse 23, Klasse 33, Klasse 41 | R 9 | beige, blau, braun, dunkelbraun, dunkelgrau, grau, grün, hellbeige, orange, rot | glatt, marmoriert | Linoleum | 2.000,00 | 31.000,00 | max. 2 kV (antistatisch) | vollflächig kleben | gegen Öle und Fette | Cfl-s1 | chemikalienbeständig gem. Herstellerangabe, haushaltschemikalienbeständig | lichtecht | Rolle | Schaumausrüstung | 2,50 | 4,00 | 3,50 | 7,30 - 52,70 | 0,30 | 19,00 | 0,04 | 0,94 | 0018, 0022, 0040, 0053, 0059, 0070, 0073, 0096, 0129, 0130, 0132, 0158, 0164, 0166 | ja | ≥ Stufe 6 | besteht aus 98 % natürlichen Rohstoffen, von denen 76 % schnell nachwachsend sind, ist 100 % recycelbar und besteht aus bis zu 40 % Recyclingmaterial | Neocare | ja | FloorScore®, M1, Nordic Ecolabel (Swan), Cradle to Cradle Bronze | ja | < 10 µg/m³ | > 99 % wachstumshemmend nach 24 Std. | 98,65 % antivirale Aktivität nach 5 Std. | 5010-R90B, 7005-R50B, 1515-Y30R, 4000-N, 4040-B60G, 2020-G50Y, 2020-Y40R, 3040-Y50R, 8000-N, 4040-R, 2050-G60Y, 6502-R, 5010-Y50R, 4005-Y20R | Ja | > 200 kΩ | Schaumrücken | https://cdn.ais-online.de/m2/45/65245/images/53/43144053px2000x1414.jpg
DLW MARMORETTE ACOUSTIC PLUS 4.0 MM 19DB - SPICY ORANGE | 3475710469855 | R8880073 | Klasse 23, Klasse 33, Klasse 41 | R 9 | beige, blau, braun, dunkelbraun, dunkelgrau, grau, grün, hellbeige, orange, rot | glatt, marmoriert | Linoleum | 2.000,00 | 31.000,00 | max. 2 kV (antistatisch) | vollflächig kleben | gegen Öle und Fette | Cfl-s1 | chemikalienbeständig gem. Herstellerangabe, haushaltschemikalienbeständig | lichtecht | Rolle | Schaumausrüstung | 2,50 | 4,00 | 3,50 | 7,30 - 52,70 | 0,30 | 19,00 | 0,04 | 0,94 | 0018, 0022, 0040, 0053, 0059, 0070, 0073, 0096, 0129, 0130, 0132, 0158, 0164, 0166 | ja | ≥ Stufe 6 | besteht aus 98 % natürlichen Rohstoffen, von denen 76 % schnell nachwachsend sind, ist 100 % recycelbar und besteht aus bis zu 40 % Recyclingmaterial | Neocare | ja | FloorScore®, M1, Nordic Ecolabel (Swan), Cradle to Cradle Bronze | ja | < 10 µg/m³ | > 99 % wachstumshemmend nach 24 Std. | 98,65 % antivirale Aktivität nach 5 Std. | 5010-R90B, 7005-R50B, 1515-Y30R, 4000-N, 4040-B60G, 2020-G50Y, 2020-Y40R, 3040-Y50R, 8000-N, 4040-R, 2050-G60Y, 6502-R, 5010-Y50R, 4005-Y20R | Ja | > 200 kΩ | Schaumrücken | https://cdn.ais-online.de/m2/45/65245/images/27/43144227px2000x1414.jpg
DLW MARMORETTE ACOUSTIC PLUS 4.0 MM 19DB - TABAC GREY | 3475710537301 | R8880158 | Klasse 23, Klasse 33, Klasse 41 | R 9 | beige, blau, braun, dunkelbraun, dunkelgrau, grau, grün, hellbeige, orange, rot | glatt, marmoriert | Linoleum | 2.000,00 | 31.000,00 | max. 2 kV (antistatisch) | vollflächig kleben | gegen Öle und Fette | Cfl-s1 | chemikalienbeständig gem. Herstellerangabe, haushaltschemikalienbeständig | lichtecht | Rolle | Schaumausrüstung | 2,50 | 4,00 | 3,50 | 7,30 - 52,70 | 0,30 | 19,00 | 0,04 | 0,94 | 0018, 0022, 0040, 0053, 0059, 0070, 0073, 0096, 0129, 0130, 0132, 0158, 0164, 0166 | ja | ≥ Stufe 6 | besteht aus 98 % natürlichen Rohstoffen, von denen 76 % schnell nachwachsend sind, ist 100 % recycelbar und besteht aus bis zu 40 % Recyclingmaterial | Neocare | ja | FloorScore®, M1, Nordic Ecolabel (Swan), Cradle to Cradle Bronze | ja | < 10 µg/m³ | > 99 % wachstumshemmend nach 24 Std. | 98,65 % antivirale Aktivität nach 5 Std. | 5010-R90B, 7005-R50B, 1515-Y30R, 4000-N, 4040-B60G, 2020-G50Y, 2020-Y40R, 3040-Y50R, 8000-N, 4040-R, 2050-G60Y, 6502-R, 5010-Y50R, 4005-Y20R | Ja | > 200 kΩ | Schaumrücken | https://cdn.ais-online.de/m2/45/65245/images/59/46113259px3508x2480.jpg
powered by Heinze