## Gerflor
Gerflor
Name | GTIN | HAN | Benutzungsintensität | Bewertungsgruppe Rutschgefahr | Farbton | Oberfläche | Werkstoff | Breite (mm) | Länge (mm) | Aufladungsspannung im Begehversuch | Befestigung | Beständigkeit Belag | Brandverhalten | Chemische Beständigkeit | Farbechtheit | Lieferform | Dicke Nutzschicht (mm) | Gesamtdicke Belag (mm) | Gewicht (kg/m²) | Reflexionsgrad (%) | Resteindruck (mm) | Trittschallverbesserungsmaß (dB) | Wärmedurchlasswiderstand (m²*K/W) | Wärmeleitfähigkeit (W/(m*K)) | Gerflor_Farbcode | Desinfektionsmittelbeständig | Lichtechtheit | Nachhaltigkeit | Oberflächenvergütung | REACH-konform | Zertifikate | Frei von Schwermetallen | TVOC (28 Tage) | Antibakterielle Aktivität (E. coli – S. aureus – MRSA) | Antivirale Aktivität (Humanes Coronavirus 229E) | NCS Farbton | Weichmacherfrei | Standortisolation | Unterschicht | Bilder
DLW MARMORETTE BFL-S1 2.5 MM - Bahnen |  |  | Klasse 23, Klasse 34, Klasse 43 | R 9 | beige, blau, braun, dunkelgrau, grau, hellbeige | glatt, marmoriert | Linoleum | 2.000,00 | 31.000,00 | max. 2 kV (antistatisch) | vollflächig kleben | gegen Öle und Fette, gegen Zigarettenglut | Bfl-s1 | chemikalienbeständig gem. Herstellerangabe, haushaltschemikalienbeständig | lichtecht | Rolle | 2,50 | 2,50 | 2,90 | 11,30 - 53,20 | 0,11 | 5,00 | 0,02 | 0,17 | 0023, 0045, 0053, 0059, 0070 | ja | ≥ Stufe 6 | besteht aus 98 % natürlichen Rohstoffen, von denen 76 % schnell nachwachsend sind, ist 100 % recycelbar und besteht aus bis zu 40 % Recyclingmaterial | Neocare | ja | FloorScore®, Blauer Engel, M1, Cradle to Cradle Silber | ja | < 10 µg/m³ | > 99 % wachstumshemmend nach 24 Std. | 98,65 % antivirale Aktivität nach 5 Std. | 4010-R90B, 2005-Y50R, 4000-N, 7005-R50B, 2020-Y40R | Ja | > 200 kΩ | Jutegewebe | https://cdn.ais-online.de/m2/45/65245/images/45/46113245px591x591.jpg https://cdn.ais-online.de/m2/45/65245/images/05/46113205px591x591.jpg https://cdn.ais-online.de/m2/45/65245/images/89/46113189px591x591.jpg https://cdn.ais-online.de/m2/45/65245/images/97/46113197px591x591.jpg https://cdn.ais-online.de/m2/45/65245/images/01/46113201px3508x2480.jpg
DLW MARMORETTE BFL-S1 2.5 MM - DUSTY BLUE | 3475710561559 | R8110023 | Klasse 23, Klasse 34, Klasse 43 | R 9 | beige, blau, braun, dunkelgrau, grau, hellbeige | glatt, marmoriert | Linoleum | 2.000,00 | 31.000,00 | max. 2 kV (antistatisch) | vollflächig kleben | gegen Öle und Fette, gegen Zigarettenglut | Bfl-s1 | chemikalienbeständig gem. Herstellerangabe, haushaltschemikalienbeständig | lichtecht | Rolle | 2,50 | 2,50 | 2,90 | 11,30 - 53,20 | 0,11 | 5,00 | 0,02 | 0,17 | 0023, 0045, 0053, 0059, 0070 | ja | ≥ Stufe 6 | besteht aus 98 % natürlichen Rohstoffen, von denen 76 % schnell nachwachsend sind, ist 100 % recycelbar und besteht aus bis zu 40 % Recyclingmaterial | Neocare | ja | FloorScore®, Blauer Engel, M1, Cradle to Cradle Silber | ja | < 10 µg/m³ | > 99 % wachstumshemmend nach 24 Std. | 98,65 % antivirale Aktivität nach 5 Std. | 4010-R90B, 2005-Y50R, 4000-N, 7005-R50B, 2020-Y40R | Ja | > 200 kΩ | Jutegewebe | https://cdn.ais-online.de/m2/45/65245/images/45/46113245px591x591.jpg
DLW MARMORETTE BFL-S1 2.5 MM - ICE GREY | 3475710561573 | R8110053 | Klasse 23, Klasse 34, Klasse 43 | R 9 | beige, blau, braun, dunkelgrau, grau, hellbeige | glatt, marmoriert | Linoleum | 2.000,00 | 31.000,00 | max. 2 kV (antistatisch) | vollflächig kleben | gegen Öle und Fette, gegen Zigarettenglut | Bfl-s1 | chemikalienbeständig gem. Herstellerangabe, haushaltschemikalienbeständig | lichtecht | Rolle | 2,50 | 2,50 | 2,90 | 11,30 - 53,20 | 0,11 | 5,00 | 0,02 | 0,17 | 0023, 0045, 0053, 0059, 0070 | ja | ≥ Stufe 6 | besteht aus 98 % natürlichen Rohstoffen, von denen 76 % schnell nachwachsend sind, ist 100 % recycelbar und besteht aus bis zu 40 % Recyclingmaterial | Neocare | ja | FloorScore®, Blauer Engel, M1, Cradle to Cradle Silber | ja | < 10 µg/m³ | > 99 % wachstumshemmend nach 24 Std. | 98,65 % antivirale Aktivität nach 5 Std. | 4010-R90B, 2005-Y50R, 4000-N, 7005-R50B, 2020-Y40R | Ja | > 200 kΩ | Jutegewebe | https://cdn.ais-online.de/m2/45/65245/images/89/46113189px591x591.jpg
DLW MARMORETTE BFL-S1 2.5 MM - PLUMB GREY | 3475710561580 | R8110059 | Klasse 23, Klasse 34, Klasse 43 | R 9 | beige, blau, braun, dunkelgrau, grau, hellbeige | glatt, marmoriert | Linoleum | 2.000,00 | 31.000,00 | max. 2 kV (antistatisch) | vollflächig kleben | gegen Öle und Fette, gegen Zigarettenglut | Bfl-s1 | chemikalienbeständig gem. Herstellerangabe, haushaltschemikalienbeständig | lichtecht | Rolle | 2,50 | 2,50 | 2,90 | 11,30 - 53,20 | 0,11 | 5,00 | 0,02 | 0,17 | 0023, 0045, 0053, 0059, 0070 | ja | ≥ Stufe 6 | besteht aus 98 % natürlichen Rohstoffen, von denen 76 % schnell nachwachsend sind, ist 100 % recycelbar und besteht aus bis zu 40 % Recyclingmaterial | Neocare | ja | FloorScore®, Blauer Engel, M1, Cradle to Cradle Silber | ja | < 10 µg/m³ | > 99 % wachstumshemmend nach 24 Std. | 98,65 % antivirale Aktivität nach 5 Std. | 4010-R90B, 2005-Y50R, 4000-N, 7005-R50B, 2020-Y40R | Ja | > 200 kΩ | Jutegewebe | https://cdn.ais-online.de/m2/45/65245/images/97/46113197px591x591.jpg
DLW MARMORETTE BFL-S1 2.5 MM - ROCKY BROWN | 3475710561597 | R8110070 | Klasse 23, Klasse 34, Klasse 43 | R 9 | beige, blau, braun, dunkelgrau, grau, hellbeige | glatt, marmoriert | Linoleum | 2.000,00 | 31.000,00 | max. 2 kV (antistatisch) | vollflächig kleben | gegen Öle und Fette, gegen Zigarettenglut | Bfl-s1 | chemikalienbeständig gem. Herstellerangabe, haushaltschemikalienbeständig | lichtecht | Rolle | 2,50 | 2,50 | 2,90 | 11,30 - 53,20 | 0,11 | 5,00 | 0,02 | 0,17 | 0023, 0045, 0053, 0059, 0070 | ja | ≥ Stufe 6 | besteht aus 98 % natürlichen Rohstoffen, von denen 76 % schnell nachwachsend sind, ist 100 % recycelbar und besteht aus bis zu 40 % Recyclingmaterial | Neocare | ja | FloorScore®, Blauer Engel, M1, Cradle to Cradle Silber | ja | < 10 µg/m³ | > 99 % wachstumshemmend nach 24 Std. | 98,65 % antivirale Aktivität nach 5 Std. | 4010-R90B, 2005-Y50R, 4000-N, 7005-R50B, 2020-Y40R | Ja | > 200 kΩ | Jutegewebe | https://cdn.ais-online.de/m2/45/65245/images/01/46113201px3508x2480.jpg
DLW MARMORETTE BFL-S1 2.5 MM - SAND BEIGE | 3475710561566 | R8110045 | Klasse 23, Klasse 34, Klasse 43 | R 9 | beige, blau, braun, dunkelgrau, grau, hellbeige | glatt, marmoriert | Linoleum | 2.000,00 | 31.000,00 | max. 2 kV (antistatisch) | vollflächig kleben | gegen Öle und Fette, gegen Zigarettenglut | Bfl-s1 | chemikalienbeständig gem. Herstellerangabe, haushaltschemikalienbeständig | lichtecht | Rolle | 2,50 | 2,50 | 2,90 | 11,30 - 53,20 | 0,11 | 5,00 | 0,02 | 0,17 | 0023, 0045, 0053, 0059, 0070 | ja | ≥ Stufe 6 | besteht aus 98 % natürlichen Rohstoffen, von denen 76 % schnell nachwachsend sind, ist 100 % recycelbar und besteht aus bis zu 40 % Recyclingmaterial | Neocare | ja | FloorScore®, Blauer Engel, M1, Cradle to Cradle Silber | ja | < 10 µg/m³ | > 99 % wachstumshemmend nach 24 Std. | 98,65 % antivirale Aktivität nach 5 Std. | 4010-R90B, 2005-Y50R, 4000-N, 7005-R50B, 2020-Y40R | Ja | > 200 kΩ | Jutegewebe | https://cdn.ais-online.de/m2/45/65245/images/05/46113205px591x591.jpg
powered by Heinze