## Gerflor
Gerflor
Name | GTIN | HAN | Benutzungsintensität | Bewertungsgruppe Rutschgefahr | Farbton | Oberfläche | Werkstoff | Breite (mm) | Länge (mm) | Aufladungsspannung im Begehversuch | Befestigung | Beständigkeit Belag | Brandverhalten | Chemische Beständigkeit | Farbechtheit | Lieferform | Dicke Nutzschicht (mm) | Gesamtdicke Belag (mm) | Gewicht (kg/m²) | Reflexionsgrad (%) | Resteindruck (mm) | Trittschallverbesserungsmaß (dB) | Wärmedurchlasswiderstand (m²*K/W) | Wärmeleitfähigkeit (W/(m*K)) | Gerflor_Farbcode | Lichtechtheit | Nachhaltigkeit | Oberflächenvergütung | REACH-konform | Zertifikate | Frei von Schwermetallen | NCS Farbton | Weichmacherfrei | Unterschicht | Bilder
DLW MARMORETTE SPORT 3.2 MM - Bahnen |  |  | Klasse 23, Klasse 34, Klasse 43 | R 9 | beige, blau, braun, dunkelgrau, grau, grün, orange, rot | glatt, marmoriert | Linoleum | 2.000,00 | 28.000,00 | max. 2 kV (antistatisch) | vollflächig kleben | gegen Öle und Fette | Cfl-s1 | chemikalienbeständig gem. Herstellerangabe | lichtecht | Rolle | 2,70 | 3,20 | 3,80 | 16,30 - 49,60 | 0,15 | 6,00 | 0,02 | 0,17 | 1026, 1048, 1050, 1053, 1070, 1076, 1132, 1172 | ≥ Stufe 6 | besteht aus 98 % natürlichen Rohstoffen, von denen 76 % schnell nachwachsend sind, ist 100 % recycelbar und besteht aus bis zu 40 % Recyclingmaterial | keine | ja | FloorScore®, Blauer Engel, M1, Nordic Ecolabel (Swan), Cradle to Cradle Silber | ja | 2040-Y10R, 3050-Y90R, 5502-B, 1080-Y20R, 2020-Y40R, 2030-Y10R, 2050-G60Y, 2060-Y30R | Ja | Jutegewebe | https://cdn.ais-online.de/m2/45/65245/images/65/46113265px591x591.jpg https://cdn.ais-online.de/m2/45/65245/images/13/46113213px325x325.jpg https://cdn.ais-online.de/m2/45/65245/images/25/46113225px591x591.jpg https://cdn.ais-online.de/m2/45/65245/images/15/46113215px591x591.jpg https://cdn.ais-online.de/m2/45/65245/images/53/46113253px3508x2480.jpg https://cdn.ais-online.de/m2/45/65245/images/99/46113199px591x591.jpg https://cdn.ais-online.de/m2/45/65245/images/41/46113241px1417x2000.jpg https://cdn.ais-online.de/m2/45/65245/images/27/46113227px1416x2000.jpg
DLW MARMORETTE SPORT 3.2 MM - CRANBERRY RED | 3475710452345 | R1221048 | Klasse 23, Klasse 34, Klasse 43 | R 9 | beige, blau, braun, dunkelgrau, grau, grün, orange, rot | glatt, marmoriert | Linoleum | 2.000,00 | 28.000,00 | max. 2 kV (antistatisch) | vollflächig kleben | gegen Öle und Fette | Cfl-s1 | chemikalienbeständig gem. Herstellerangabe | lichtecht | Rolle | 2,70 | 3,20 | 3,80 | 16,30 - 49,60 | 0,15 | 6,00 | 0,02 | 0,17 | 1026, 1048, 1050, 1053, 1070, 1076, 1132, 1172 | ≥ Stufe 6 | besteht aus 98 % natürlichen Rohstoffen, von denen 76 % schnell nachwachsend sind, ist 100 % recycelbar und besteht aus bis zu 40 % Recyclingmaterial | keine | ja | FloorScore®, Blauer Engel, M1, Nordic Ecolabel (Swan), Cradle to Cradle Silber | ja | 2040-Y10R, 3050-Y90R, 5502-B, 1080-Y20R, 2020-Y40R, 2030-Y10R, 2050-G60Y, 2060-Y30R | Ja | Jutegewebe | https://cdn.ais-online.de/m2/45/65245/images/13/46113213px325x325.jpg
DLW MARMORETTE SPORT 3.2 MM - ICE GREY | 3475710452369 | R1221053 | Klasse 23, Klasse 34, Klasse 43 | R 9 | beige, blau, braun, dunkelgrau, grau, grün, orange, rot | glatt, marmoriert | Linoleum | 2.000,00 | 28.000,00 | max. 2 kV (antistatisch) | vollflächig kleben | gegen Öle und Fette | Cfl-s1 | chemikalienbeständig gem. Herstellerangabe | lichtecht | Rolle | 2,70 | 3,20 | 3,80 | 16,30 - 49,60 | 0,15 | 6,00 | 0,02 | 0,17 | 1026, 1048, 1050, 1053, 1070, 1076, 1132, 1172 | ≥ Stufe 6 | besteht aus 98 % natürlichen Rohstoffen, von denen 76 % schnell nachwachsend sind, ist 100 % recycelbar und besteht aus bis zu 40 % Recyclingmaterial | keine | ja | FloorScore®, Blauer Engel, M1, Nordic Ecolabel (Swan), Cradle to Cradle Silber | ja | 2040-Y10R, 3050-Y90R, 5502-B, 1080-Y20R, 2020-Y40R, 2030-Y10R, 2050-G60Y, 2060-Y30R | Ja | Jutegewebe | https://cdn.ais-online.de/m2/45/65245/images/15/46113215px591x591.jpg
DLW MARMORETTE SPORT 3.2 MM - LIME GREEN | 3475710452390 | R1221132 | Klasse 23, Klasse 34, Klasse 43 | R 9 | beige, blau, braun, dunkelgrau, grau, grün, orange, rot | glatt, marmoriert | Linoleum | 2.000,00 | 28.000,00 | max. 2 kV (antistatisch) | vollflächig kleben | gegen Öle und Fette | Cfl-s1 | chemikalienbeständig gem. Herstellerangabe | lichtecht | Rolle | 2,70 | 3,20 | 3,80 | 16,30 - 49,60 | 0,15 | 6,00 | 0,02 | 0,17 | 1026, 1048, 1050, 1053, 1070, 1076, 1132, 1172 | ≥ Stufe 6 | besteht aus 98 % natürlichen Rohstoffen, von denen 76 % schnell nachwachsend sind, ist 100 % recycelbar und besteht aus bis zu 40 % Recyclingmaterial | keine | ja | FloorScore®, Blauer Engel, M1, Nordic Ecolabel (Swan), Cradle to Cradle Silber | ja | 2040-Y10R, 3050-Y90R, 5502-B, 1080-Y20R, 2020-Y40R, 2030-Y10R, 2050-G60Y, 2060-Y30R | Ja | Jutegewebe | https://cdn.ais-online.de/m2/45/65245/images/41/46113241px1417x2000.jpg
DLW MARMORETTE SPORT 3.2 MM - PALE YELLOW | 3475710452383 | R1221076 | Klasse 23, Klasse 34, Klasse 43 | R 9 | beige, blau, braun, dunkelgrau, grau, grün, orange, rot | glatt, marmoriert | Linoleum | 2.000,00 | 28.000,00 | max. 2 kV (antistatisch) | vollflächig kleben | gegen Öle und Fette | Cfl-s1 | chemikalienbeständig gem. Herstellerangabe | lichtecht | Rolle | 2,70 | 3,20 | 3,80 | 16,30 - 49,60 | 0,15 | 6,00 | 0,02 | 0,17 | 1026, 1048, 1050, 1053, 1070, 1076, 1132, 1172 | ≥ Stufe 6 | besteht aus 98 % natürlichen Rohstoffen, von denen 76 % schnell nachwachsend sind, ist 100 % recycelbar und besteht aus bis zu 40 % Recyclingmaterial | keine | ja | FloorScore®, Blauer Engel, M1, Nordic Ecolabel (Swan), Cradle to Cradle Silber | ja | 2040-Y10R, 3050-Y90R, 5502-B, 1080-Y20R, 2020-Y40R, 2030-Y10R, 2050-G60Y, 2060-Y30R | Ja | Jutegewebe | https://cdn.ais-online.de/m2/45/65245/images/99/46113199px591x591.jpg
DLW MARMORETTE SPORT 3.2 MM - PAPAYA ORANGE | 3475710452406 | R1221172 | Klasse 23, Klasse 34, Klasse 43 | R 9 | beige, blau, braun, dunkelgrau, grau, grün, orange, rot | glatt, marmoriert | Linoleum | 2.000,00 | 28.000,00 | max. 2 kV (antistatisch) | vollflächig kleben | gegen Öle und Fette | Cfl-s1 | chemikalienbeständig gem. Herstellerangabe | lichtecht | Rolle | 2,70 | 3,20 | 3,80 | 16,30 - 49,60 | 0,15 | 6,00 | 0,02 | 0,17 | 1026, 1048, 1050, 1053, 1070, 1076, 1132, 1172 | ≥ Stufe 6 | besteht aus 98 % natürlichen Rohstoffen, von denen 76 % schnell nachwachsend sind, ist 100 % recycelbar und besteht aus bis zu 40 % Recyclingmaterial | keine | ja | FloorScore®, Blauer Engel, M1, Nordic Ecolabel (Swan), Cradle to Cradle Silber | ja | 2040-Y10R, 3050-Y90R, 5502-B, 1080-Y20R, 2020-Y40R, 2030-Y10R, 2050-G60Y, 2060-Y30R | Ja | Jutegewebe | https://cdn.ais-online.de/m2/45/65245/images/27/46113227px1416x2000.jpg
DLW MARMORETTE SPORT 3.2 MM - QUARTZ GREY | 3475710452352 | R1221050 | Klasse 23, Klasse 34, Klasse 43 | R 9 | beige, blau, braun, dunkelgrau, grau, grün, orange, rot | glatt, marmoriert | Linoleum | 2.000,00 | 28.000,00 | max. 2 kV (antistatisch) | vollflächig kleben | gegen Öle und Fette | Cfl-s1 | chemikalienbeständig gem. Herstellerangabe | lichtecht | Rolle | 2,70 | 3,20 | 3,80 | 16,30 - 49,60 | 0,15 | 6,00 | 0,02 | 0,17 | 1026, 1048, 1050, 1053, 1070, 1076, 1132, 1172 | ≥ Stufe 6 | besteht aus 98 % natürlichen Rohstoffen, von denen 76 % schnell nachwachsend sind, ist 100 % recycelbar und besteht aus bis zu 40 % Recyclingmaterial | keine | ja | FloorScore®, Blauer Engel, M1, Nordic Ecolabel (Swan), Cradle to Cradle Silber | ja | 2040-Y10R, 3050-Y90R, 5502-B, 1080-Y20R, 2020-Y40R, 2030-Y10R, 2050-G60Y, 2060-Y30R | Ja | Jutegewebe | https://cdn.ais-online.de/m2/45/65245/images/25/46113225px591x591.jpg
DLW MARMORETTE SPORT 3.2 MM - ROCKY BROWN | 3475710452376 | R1221070 | Klasse 23, Klasse 34, Klasse 43 | R 9 | beige, blau, braun, dunkelgrau, grau, grün, orange, rot | glatt, marmoriert | Linoleum | 2.000,00 | 28.000,00 | max. 2 kV (antistatisch) | vollflächig kleben | gegen Öle und Fette | Cfl-s1 | chemikalienbeständig gem. Herstellerangabe | lichtecht | Rolle | 2,70 | 3,20 | 3,80 | 16,30 - 49,60 | 0,15 | 6,00 | 0,02 | 0,17 | 1026, 1048, 1050, 1053, 1070, 1076, 1132, 1172 | ≥ Stufe 6 | besteht aus 98 % natürlichen Rohstoffen, von denen 76 % schnell nachwachsend sind, ist 100 % recycelbar und besteht aus bis zu 40 % Recyclingmaterial | keine | ja | FloorScore®, Blauer Engel, M1, Nordic Ecolabel (Swan), Cradle to Cradle Silber | ja | 2040-Y10R, 3050-Y90R, 5502-B, 1080-Y20R, 2020-Y40R, 2030-Y10R, 2050-G60Y, 2060-Y30R | Ja | Jutegewebe | https://cdn.ais-online.de/m2/45/65245/images/53/46113253px3508x2480.jpg
DLW MARMORETTE SPORT 3.2 MM - SKY BLUE | 3475710452338 | R1221026 | Klasse 23, Klasse 34, Klasse 43 | R 9 | beige, blau, braun, dunkelgrau, grau, grün, orange, rot | glatt, marmoriert | Linoleum | 2.000,00 | 28.000,00 | max. 2 kV (antistatisch) | vollflächig kleben | gegen Öle und Fette | Cfl-s1 | chemikalienbeständig gem. Herstellerangabe | lichtecht | Rolle | 2,70 | 3,20 | 3,80 | 16,30 - 49,60 | 0,15 | 6,00 | 0,02 | 0,17 | 1026, 1048, 1050, 1053, 1070, 1076, 1132, 1172 | ≥ Stufe 6 | besteht aus 98 % natürlichen Rohstoffen, von denen 76 % schnell nachwachsend sind, ist 100 % recycelbar und besteht aus bis zu 40 % Recyclingmaterial | keine | ja | FloorScore®, Blauer Engel, M1, Nordic Ecolabel (Swan), Cradle to Cradle Silber | ja | 2040-Y10R, 3050-Y90R, 5502-B, 1080-Y20R, 2020-Y40R, 2030-Y10R, 2050-G60Y, 2060-Y30R | Ja | Jutegewebe | https://cdn.ais-online.de/m2/45/65245/images/65/46113265px591x591.jpg
powered by Heinze