## Gerflor
Gerflor
Name | GTIN | HAN | Benutzungsintensität | Bewertungsgruppe Rutschgefahr | Farbton | Oberfläche | Werkstoff | Breite (mm) | Länge (mm) | Aufladungsspannung im Begehversuch | Befestigung | Beständigkeit Belag | Brandverhalten | Chemische Beständigkeit | Farbechtheit | Lieferform | Dicke Nutzschicht (mm) | Gesamtdicke Belag (mm) | Gewicht (kg/m²) | Reflexionsgrad (%) | Resteindruck (mm) | Trittschallverbesserungsmaß (dB) | Wärmedurchlasswiderstand (m²*K/W) | Wärmeleitfähigkeit (W/(m*K)) | Gerflor_Farbcode | Lichtechtheit | Nachhaltigkeit | Oberflächenvergütung | REACH-konform | Zertifikate | Frei von Schwermetallen | NCS Farbton | Weichmacherfrei | Unterschicht | Bilder
DLW MARMORETTE SPORT 3.2 MM - ICE GREY | 3475710452369 | R1221053 | Klasse 23, Klasse 34, Klasse 43 | R 9 | grau | glatt, marmoriert | Linoleum | 2.000,00 | 28.000,00 | max. 2 kV (antistatisch) | vollflächig kleben | gegen Öle und Fette | Cfl-s1 | chemikalienbeständig gem. Herstellerangabe | lichtecht | Rolle | 2,70 | 3,20 | 3,80 | 32,00 | 0,15 | 6,00 | 0,02 | 0,17 | 1053 | ≥ Stufe 6 | besteht aus 98 % natürlichen Rohstoffen, von denen 76 % schnell nachwachsend sind, ist 100 % recycelbar und besteht aus bis zu 40 % Recyclingmaterial | keine | ja | FloorScore®, Blauer Engel, M1, Nordic Ecolabel (Swan), Cradle to Cradle Silber | ja | 1080-Y20R | Ja | Jutegewebe | https://cdn.ais-online.de/m2/45/65245/images/15/46113215px591x591.jpg
powered by Heinze