## Gerflor
Gerflor
Name | GTIN | HAN | Benutzungsintensität | Bewertungsgruppe Rutschgefahr | Farbton | Oberfläche | Werkstoff | Breite (mm) | Länge (mm) | Aufladungsspannung im Begehversuch | Befestigung | Beständigkeit Belag | Brandverhalten | Chemische Beständigkeit | Farbechtheit | Lieferform | Dicke Nutzschicht (mm) | Gesamtdicke Belag (mm) | Gewicht (kg/m²) | Reflexionsgrad (%) | Resteindruck (mm) | Trittschallverbesserungsmaß (dB) | Wärmedurchlasswiderstand (m²*K/W) | Wärmeleitfähigkeit (W/(m*K)) | Gerflor_Farbcode | Desinfektionsmittelbeständig | Lichtechtheit | Nachhaltigkeit | Oberflächenvergütung | REACH-konform | Zertifikate | Frei von Schwermetallen | TVOC (28 Tage) | Antibakterielle Aktivität (E. coli – S. aureus – MRSA) | Antivirale Aktivität (Humanes Coronavirus 229E) | NCS Farbton | Weichmacherfrei | Standortisolation | Unterschicht | Bilder
DLW UNI WALTON 2.5 MM - CHESTNUT | 3475710611445 | R8140088 | Klasse 23, Klasse 34, Klasse 43 | R 9 | rot | einfarbig, glatt | Linoleum | 2.000,00 | 20.000,00 - 31.000,00 | max. 2 kV (antistatisch) | vollflächig kleben | gegen Öle und Fette, gegen Zigarettenglut | Cfl-s1 | chemikalienbeständig gem. Herstellerangabe, haushaltschemikalienbeständig | lichtecht | Rolle | 2,50 | 2,50 | 2,90 | 9,10 | 0,11 | 5,00 | 0,02 | 0,17 | 0088 | ja | ≥ Stufe 6 | besteht aus 98 % natürlichen Rohstoffen, von denen 76 % schnell nachwachsend sind, ist 100 % recycelbar und besteht aus bis zu 40 % Recyclingmaterial | Neocare | ja | FloorScore®, Blauer Engel, M1, Nordic Ecolabel (Swan), Cradle to Cradle Silber | ja | < 10 µg/m³ | > 99 % wachstumshemmend nach 24 Std. | 98,65 % antivirale Aktivität nach 5 Std. | 5040-Y80R | Ja | > 200 kΩ | Jutegewebe | https://cdn.ais-online.de/m2/45/65245/images/18/43144218px3024x2016.jpg
powered by Heinze