## Gerflor
Gerflor
Name | GTIN | HAN | Benutzungsintensität | Bewertungsgruppe Rutschgefahr | Farbton | Oberfläche | Werkstoff | Breite (mm) | Länge (mm) | Aufladungsspannung im Begehversuch | Befestigung | Beständigkeit Belag | Brandverhalten | Chemische Beständigkeit | Farbechtheit | Lieferform | Rückenausrüstung | Dicke Nutzschicht (mm) | Gesamtdicke Belag (mm) | Gewicht (kg/m²) | Reflexionsgrad (%) | Resteindruck (mm) | Trittschallverbesserungsmaß (dB) | Wärmedurchlasswiderstand (m²*K/W) | Wärmeleitfähigkeit (W/(m*K)) | Gerflor_Farbcode | Desinfektionsmittelbeständig | Lichtechtheit | Nachhaltigkeit | Oberflächenvergütung | REACH-konform | Zertifikate | Frei von Schwermetallen | TVOC (28 Tage) | Antibakterielle Aktivität (E. coli – S. aureus – MRSA) | Antivirale Aktivität (Humanes Coronavirus 229E) | NCS Farbton | Weichmacherfrei | Standortisolation | Unterschicht | Bilder
DLW UNI WALTON ACOUSTIC PLUS 4.0 MM 19DB - Bahnen |  |  | Klasse 23, Klasse 33, Klasse 41 | R 9 | beige, blau, dunkelbraun, dunkelgrau, grau, rot | einfarbig, glatt | Linoleum | 2.000,00 | 20.000,00 - 31.000,00 | max. 2 kV (antistatisch) | vollflächig kleben | gegen Öle und Fette | Cfl-s1 | chemikalienbeständig gem. Herstellerangabe, haushaltschemikalienbeständig | lichtecht | Rolle | Schaumausrüstung | 2,50 | 4,00 | 3,50 | 10,90 - 35,70 | 0,30 | 19,00 | 0,04 | 0,94 | 0010, 0058, 0083, 0085, 0090, 0095 | ja | ≥ Stufe 6 | besteht aus 98 % natürlichen Rohstoffen, von denen 76 % schnell nachwachsend sind, ist 100 % recycelbar und besteht aus bis zu 40 % Recyclingmaterial | Neocare | ja | FloorScore®, M1, Nordic Ecolabel (Swan), Cradle to Cradle Bronze | ja | < 10 µg/m³ | > 99 % wachstumshemmend nach 24 Std. | 98,65 % antivirale Aktivität nach 5 Std. | 2070-Y90R, 6005-Y20R, 7500-N, 4005-Y20R, 5020-Y, 3030-B | Ja | > 200 kΩ | Schaumrücken | https://cdn.ais-online.de/m2/45/65245/images/03/46113203px2016x3024.jpg https://cdn.ais-online.de/m2/45/65245/images/07/46113207px2446x3413.jpg https://cdn.ais-online.de/m2/45/65245/images/21/46113221px2544x3508.jpg https://cdn.ais-online.de/m2/45/65245/images/11/46113211px2454x3413.jpg https://cdn.ais-online.de/m2/45/65245/images/17/46113217px3508x2480.jpg https://cdn.ais-online.de/m2/45/65245/images/23/46113223px3508x2480.jpg
DLW UNI WALTON ACOUSTIC PLUS 4.0 MM 19DB - ARCHITECTS GREY | 3475710614262 | R9840083 | Klasse 23, Klasse 33, Klasse 41 | R 9 | beige, blau, dunkelbraun, dunkelgrau, grau, rot | einfarbig, glatt | Linoleum | 2.000,00 | 20.000,00 - 31.000,00 | max. 2 kV (antistatisch) | vollflächig kleben | gegen Öle und Fette | Cfl-s1 | chemikalienbeständig gem. Herstellerangabe, haushaltschemikalienbeständig | lichtecht | Rolle | Schaumausrüstung | 2,50 | 4,00 | 3,50 | 10,90 - 35,70 | 0,30 | 19,00 | 0,04 | 0,94 | 0010, 0058, 0083, 0085, 0090, 0095 | ja | ≥ Stufe 6 | besteht aus 98 % natürlichen Rohstoffen, von denen 76 % schnell nachwachsend sind, ist 100 % recycelbar und besteht aus bis zu 40 % Recyclingmaterial | Neocare | ja | FloorScore®, M1, Nordic Ecolabel (Swan), Cradle to Cradle Bronze | ja | < 10 µg/m³ | > 99 % wachstumshemmend nach 24 Std. | 98,65 % antivirale Aktivität nach 5 Std. | 2070-Y90R, 6005-Y20R, 7500-N, 4005-Y20R, 5020-Y, 3030-B | Ja | > 200 kΩ | Schaumrücken | https://cdn.ais-online.de/m2/45/65245/images/21/46113221px2544x3508.jpg
DLW UNI WALTON ACOUSTIC PLUS 4.0 MM 19DB - CLAY GREY | 3475710614347 | R9840058 | Klasse 23, Klasse 33, Klasse 41 | R 9 | beige, blau, dunkelbraun, dunkelgrau, grau, rot | einfarbig, glatt | Linoleum | 2.000,00 | 20.000,00 - 31.000,00 | max. 2 kV (antistatisch) | vollflächig kleben | gegen Öle und Fette | Cfl-s1 | chemikalienbeständig gem. Herstellerangabe, haushaltschemikalienbeständig | lichtecht | Rolle | Schaumausrüstung | 2,50 | 4,00 | 3,50 | 10,90 - 35,70 | 0,30 | 19,00 | 0,04 | 0,94 | 0010, 0058, 0083, 0085, 0090, 0095 | ja | ≥ Stufe 6 | besteht aus 98 % natürlichen Rohstoffen, von denen 76 % schnell nachwachsend sind, ist 100 % recycelbar und besteht aus bis zu 40 % Recyclingmaterial | Neocare | ja | FloorScore®, M1, Nordic Ecolabel (Swan), Cradle to Cradle Bronze | ja | < 10 µg/m³ | > 99 % wachstumshemmend nach 24 Std. | 98,65 % antivirale Aktivität nach 5 Std. | 2070-Y90R, 6005-Y20R, 7500-N, 4005-Y20R, 5020-Y, 3030-B | Ja | > 200 kΩ | Schaumrücken | https://cdn.ais-online.de/m2/45/65245/images/07/46113207px2446x3413.jpg
DLW UNI WALTON ACOUSTIC PLUS 4.0 MM 19DB - OLIVE | 3475710614293 | R9840090 | Klasse 23, Klasse 33, Klasse 41 | R 9 | beige, blau, dunkelbraun, dunkelgrau, grau, rot | einfarbig, glatt | Linoleum | 2.000,00 | 20.000,00 - 31.000,00 | max. 2 kV (antistatisch) | vollflächig kleben | gegen Öle und Fette | Cfl-s1 | chemikalienbeständig gem. Herstellerangabe, haushaltschemikalienbeständig | lichtecht | Rolle | Schaumausrüstung | 2,50 | 4,00 | 3,50 | 10,90 - 35,70 | 0,30 | 19,00 | 0,04 | 0,94 | 0010, 0058, 0083, 0085, 0090, 0095 | ja | ≥ Stufe 6 | besteht aus 98 % natürlichen Rohstoffen, von denen 76 % schnell nachwachsend sind, ist 100 % recycelbar und besteht aus bis zu 40 % Recyclingmaterial | Neocare | ja | FloorScore®, M1, Nordic Ecolabel (Swan), Cradle to Cradle Bronze | ja | < 10 µg/m³ | > 99 % wachstumshemmend nach 24 Std. | 98,65 % antivirale Aktivität nach 5 Std. | 2070-Y90R, 6005-Y20R, 7500-N, 4005-Y20R, 5020-Y, 3030-B | Ja | > 200 kΩ | Schaumrücken | https://cdn.ais-online.de/m2/45/65245/images/17/46113217px3508x2480.jpg
DLW UNI WALTON ACOUSTIC PLUS 4.0 MM 19DB - POMPEJI RED | 3475710614224 | R9840010 | Klasse 23, Klasse 33, Klasse 41 | R 9 | beige, blau, dunkelbraun, dunkelgrau, grau, rot | einfarbig, glatt | Linoleum | 2.000,00 | 20.000,00 - 31.000,00 | max. 2 kV (antistatisch) | vollflächig kleben | gegen Öle und Fette | Cfl-s1 | chemikalienbeständig gem. Herstellerangabe, haushaltschemikalienbeständig | lichtecht | Rolle | Schaumausrüstung | 2,50 | 4,00 | 3,50 | 10,90 - 35,70 | 0,30 | 19,00 | 0,04 | 0,94 | 0010, 0058, 0083, 0085, 0090, 0095 | ja | ≥ Stufe 6 | besteht aus 98 % natürlichen Rohstoffen, von denen 76 % schnell nachwachsend sind, ist 100 % recycelbar und besteht aus bis zu 40 % Recyclingmaterial | Neocare | ja | FloorScore®, M1, Nordic Ecolabel (Swan), Cradle to Cradle Bronze | ja | < 10 µg/m³ | > 99 % wachstumshemmend nach 24 Std. | 98,65 % antivirale Aktivität nach 5 Std. | 2070-Y90R, 6005-Y20R, 7500-N, 4005-Y20R, 5020-Y, 3030-B | Ja | > 200 kΩ | Schaumrücken | https://cdn.ais-online.de/m2/45/65245/images/03/46113203px2016x3024.jpg
DLW UNI WALTON ACOUSTIC PLUS 4.0 MM 19DB - SPRING BLUE | 3475710614309 | R9840095 | Klasse 23, Klasse 33, Klasse 41 | R 9 | beige, blau, dunkelbraun, dunkelgrau, grau, rot | einfarbig, glatt | Linoleum | 2.000,00 | 20.000,00 - 31.000,00 | max. 2 kV (antistatisch) | vollflächig kleben | gegen Öle und Fette | Cfl-s1 | chemikalienbeständig gem. Herstellerangabe, haushaltschemikalienbeständig | lichtecht | Rolle | Schaumausrüstung | 2,50 | 4,00 | 3,50 | 10,90 - 35,70 | 0,30 | 19,00 | 0,04 | 0,94 | 0010, 0058, 0083, 0085, 0090, 0095 | ja | ≥ Stufe 6 | besteht aus 98 % natürlichen Rohstoffen, von denen 76 % schnell nachwachsend sind, ist 100 % recycelbar und besteht aus bis zu 40 % Recyclingmaterial | Neocare | ja | FloorScore®, M1, Nordic Ecolabel (Swan), Cradle to Cradle Bronze | ja | < 10 µg/m³ | > 99 % wachstumshemmend nach 24 Std. | 98,65 % antivirale Aktivität nach 5 Std. | 2070-Y90R, 6005-Y20R, 7500-N, 4005-Y20R, 5020-Y, 3030-B | Ja | > 200 kΩ | Schaumrücken | https://cdn.ais-online.de/m2/45/65245/images/23/46113223px3508x2480.jpg
DLW UNI WALTON ACOUSTIC PLUS 4.0 MM 19DB - WARM CONCRETE GREY | 3475710614279 | R9840085 | Klasse 23, Klasse 33, Klasse 41 | R 9 | beige, blau, dunkelbraun, dunkelgrau, grau, rot | einfarbig, glatt | Linoleum | 2.000,00 | 20.000,00 - 31.000,00 | max. 2 kV (antistatisch) | vollflächig kleben | gegen Öle und Fette | Cfl-s1 | chemikalienbeständig gem. Herstellerangabe, haushaltschemikalienbeständig | lichtecht | Rolle | Schaumausrüstung | 2,50 | 4,00 | 3,50 | 10,90 - 35,70 | 0,30 | 19,00 | 0,04 | 0,94 | 0010, 0058, 0083, 0085, 0090, 0095 | ja | ≥ Stufe 6 | besteht aus 98 % natürlichen Rohstoffen, von denen 76 % schnell nachwachsend sind, ist 100 % recycelbar und besteht aus bis zu 40 % Recyclingmaterial | Neocare | ja | FloorScore®, M1, Nordic Ecolabel (Swan), Cradle to Cradle Bronze | ja | < 10 µg/m³ | > 99 % wachstumshemmend nach 24 Std. | 98,65 % antivirale Aktivität nach 5 Std. | 2070-Y90R, 6005-Y20R, 7500-N, 4005-Y20R, 5020-Y, 3030-B | Ja | > 200 kΩ | Schaumrücken | https://cdn.ais-online.de/m2/45/65245/images/11/46113211px2454x3413.jpg
powered by Heinze