## Gerflor
Gerflor
Name | HAN | Benutzungsintensität | Bewertungsgruppe Rutschgefahr | Farbton | Werkstoff | Breite (mm) | Länge (mm) | Aufladungsspannung im Begehversuch | Befestigung | Brandverhalten | Chemische Beständigkeit | Erdableitwiderstand | Farbechtheit | Formaldehyd Emissionsklasse | Lieferform | Verschleißgruppe/-klasse Bodenbelag | Dicke Nutzschicht (mm) | Gesamtdicke Belag (mm) | Gewicht (kg/m²) | Reflexionsgrad (%) | Shorehärte | Wärmeleitfähigkeit (W/(m*K)) | Gerflor_Farbcode | Desinfektionsmittelbeständig | Lichtechtheit | Maßstabilität | Nachhaltigkeit | Oberflächenvergütung | REACH-konform | Zertifikate | Renovierbar | weitere Eigenschaften | Begehaufladung | Bilder
GTI EL5 CONNECT 635X635 - BEIGE | 35510353 | Klasse 34, Klasse 43 | R 9 | beige | Polyvinylchlorid (PVC) | 635,00 | 635,00 | max. 2 kV (antistatisch) | lose verlegen | Bfl-s1 | chemikalienbeständig gem. Herstellerangabe, fleckbeständig, haushaltschemikalienbeständig | max. 1 x 10 hoch 6 Ohm | lichtecht | E1 | Fliesen | Bindemittelgehalt Typ I | 2,00 | 6,00 | 9,24 | 48,40 | 90,00 | 0,25 | 0353 | ja | ≥ Stufe 6 | ≤ 0,25 % | teilweise hergestellt aus hauseigenem Recyclat | Evercare™ | ja | FloorScore® | Ja | Schutz von Mitarbeitern und Produkten | < 100 V, getestet mit ESD Schuhen (Typ ABEBA und Uvex) | https://cdn.ais-online.de/m2/45/65245/images/69/43143269px850x586.jpg
powered by Heinze