## Gerflor
Gerflor
Name | HAN | Benutzungsintensität | Bewertungsgruppe Rutschgefahr | Farbton | Werkstoff | Breite (mm) | Länge (mm) | Aufladungsspannung im Begehversuch | Befestigung | Brandverhalten | Chemische Beständigkeit | Farbechtheit | Formaldehyd Emissionsklasse | Lieferform | Verschleißgruppe/-klasse Bodenbelag | Dicke Nutzschicht (mm) | Gesamtdicke Belag (mm) | Gewicht (kg/m²) | Reflexionsgrad (%) | Resteindruck (mm) | Shorehärte | Wärmeleitfähigkeit (W/(m*K)) | Gerflor_Farbcode | Desinfektionsmittelbeständig | Lichtechtheit | Maßstabilität | Nachhaltigkeit | Oberflächenvergütung | REACH-konform | Zertifikate | Bilder
GTI MAX CLEANTECH 600X600 - MAESTRALE | 26990265 | Klasse 34, Klasse 43 | R 10 | grau | Polyvinylchlorid (PVC) | 600,00 | 600,00 | max. 2 kV (antistatisch) | lose verlegen, schweißen | Bfl-s1 | chemikalienbeständig gem. Herstellerangabe, haushaltschemikalienbeständig | lichtecht | E1 | Fliesen | Bindemittelgehalt Typ I | 2,00 | 6,00 | 9,37 | 47,10 | 0,10 | 55,00 | 0,25 | 0265 | ja | ≥ Stufe 6 | ≤ 0,25 % | zu 80 % hergestellt aus hauseigenem Recyclat | PUR+ | ja | FloorScore® | https://cdn.ais-online.de/m2/45/65245/images/36/43143736px2000x1997.jpg
powered by Heinze