## Gerflor
Gerflor
Name | GTIN | HAN | Benutzungsintensität | Bewertungsgruppe Rutschgefahr | Farbton | Werkstoff | Breite (mm) | Länge (mm) | Aufladungsspannung im Begehversuch | Befestigung | Brandverhalten | Chemische Beständigkeit | Farbechtheit | Formaldehyd Emissionsklasse | Lieferform | Verschleißgruppe/-klasse Bodenbelag | Dicke Nutzschicht (mm) | Gesamtdicke Belag (mm) | Gewicht (kg/m²) | Reflexionsgrad (%) | Resteindruck (mm) | Shorehärte | Wärmeleitfähigkeit (W/(m*K)) | Gerflor_Farbcode | Desinfektionsmittelbeständig | Lichtechtheit | Maßstabilität | Nachhaltigkeit | Oberflächenvergütung | REACH-konform | Zertifikate | Bilder
GTI MAX CONNECT 635X635 - ALUMINIUM | 3475710243707 | 26600253 | Klasse 34, Klasse 43 | R 10 | blau, silber | Polyvinylchlorid (PVC) | 635,00 | 635,00 | max. 2 kV (antistatisch) | lose verlegen | Bfl-s1 | chemikalienbeständig gem. Herstellerangabe, haushaltschemikalienbeständig | lichtecht | E1 | Fliesen | Bindemittelgehalt Typ I | 2,00 | 6,00 | 9,37 | 36,00 | 0,10 | 55,00 | 0,25 | 0253 | ja | ≥ Stufe 6 | ≤ 0,25 % | zu 80 % hergestellt aus hauseigenem Recyclat | PUR+ | ja | FloorScore® | https://cdn.ais-online.de/m2/45/65245/images/35/43143735px1994x2000.jpg https://cdn.ais-online.de/m2/45/65245/images/53/43143253px1792x1008.jpg
powered by Heinze