## Gerflor
Gerflor
Name | GTIN | HAN | Benutzungsintensität | Bewertungsgruppe Rutschgefahr | Farbton | Oberfläche | Werkstoff | Breite (mm) | Länge (mm) | Aufladungsspannung im Begehversuch | Befestigung | Bodenbelag heterogen/homogen | Brandverhalten | Chemische Beständigkeit | Farbechtheit | Formaldehyd Emissionsklasse | Lieferform | Verschleißgruppe/-klasse Bodenbelag | Anteil Recyclingmaterial (%) | Dicke Nutzschicht (mm) | Gesamtdicke Belag (mm) | Gewicht (kg/m²) | Reflexionsgrad (%) | Resteindruck (mm) | Wärmeleitfähigkeit (W/(m*K)) | Gerflor_Farbcode | Desinfektionsmittelbeständig | Lichtechtheit | Maßstabilität | Nachhaltigkeit | Oberflächenvergütung | REACH-konform | Zertifikate | Frei von Schwermetallen | TVOC (28 Tage) | NCS Farbton | Bilder
GTI PURE CONNECT 635X635 - Fliesen |  |  | Klasse 34, Klasse 43 | R 10 | beige, dunkelbeige, dunkelgrau, grau, hellbeige, hellgrau | strukturiert | Polyvinylchlorid (PVC) | 635,00 | 635,00 | max. 2 kV (antistatisch) | lose verlegen | heterogen | Bfl-s1 | chemikalienbeständig gem. Herstellerangabe, haushaltschemikalienbeständig | lichtecht | E1 | Fliesen | Bindemittelgehalt Typ I | 80,00 | 1,00 | 6,00 | 8,93 | 14,90 - 53,80 | 0,10 | 0,25 | 2740, 2741, 2742, 2743, 2744, 2745 | ja | ≥ Stufe 6 | ≤ 0,15 % | vollständig recycelbar, hergestellt mit bis zu 80 % Recyclinganteil | PUR+ | ja | FloorScore® | ja | < 10 µg/m³ | 7005-Y50R, 2002-B, 4005-Y50R, 2005-Y30R, 4500-N, 7502-B | https://cdn.ais-online.de/m2/45/65245/images/98/48939098px2000x1500.jpg https://cdn.ais-online.de/m2/45/65245/images/18/48939218px2000x1500.jpg https://cdn.ais-online.de/m2/45/65245/images/01/48939101px2000x1500.jpg https://cdn.ais-online.de/m2/45/65245/images/56/48939056px2000x1500.jpg https://cdn.ais-online.de/m2/45/65245/images/27/48939227px2000x1500.jpg https://cdn.ais-online.de/m2/45/65245/images/35/48939035px2000x1500.jpg
GTI PURE CONNECT 635X635 - BROOKLYN | 3475710608971 | 39602741 | Klasse 34, Klasse 43 | R 10 | beige, dunkelbeige, dunkelgrau, grau, hellbeige, hellgrau | strukturiert | Polyvinylchlorid (PVC) | 635,00 | 635,00 | max. 2 kV (antistatisch) | lose verlegen | heterogen | Bfl-s1 | chemikalienbeständig gem. Herstellerangabe, haushaltschemikalienbeständig | lichtecht | E1 | Fliesen | Bindemittelgehalt Typ I | 80,00 | 1,00 | 6,00 | 8,93 | 14,90 - 53,80 | 0,10 | 0,25 | 2740, 2741, 2742, 2743, 2744, 2745 | ja | ≥ Stufe 6 | ≤ 0,15 % | vollständig recycelbar, hergestellt mit bis zu 80 % Recyclinganteil | PUR+ | ja | FloorScore® | ja | < 10 µg/m³ | 7005-Y50R, 2002-B, 4005-Y50R, 2005-Y30R, 4500-N, 7502-B | https://cdn.ais-online.de/m2/45/65245/images/35/48939035px2000x1500.jpg
GTI PURE CONNECT 635X635 - CENTRAL PARK | 3475710608995 | 39602743 | Klasse 34, Klasse 43 | R 10 | beige, dunkelbeige, dunkelgrau, grau, hellbeige, hellgrau | strukturiert | Polyvinylchlorid (PVC) | 635,00 | 635,00 | max. 2 kV (antistatisch) | lose verlegen | heterogen | Bfl-s1 | chemikalienbeständig gem. Herstellerangabe, haushaltschemikalienbeständig | lichtecht | E1 | Fliesen | Bindemittelgehalt Typ I | 80,00 | 1,00 | 6,00 | 8,93 | 14,90 - 53,80 | 0,10 | 0,25 | 2740, 2741, 2742, 2743, 2744, 2745 | ja | ≥ Stufe 6 | ≤ 0,15 % | vollständig recycelbar, hergestellt mit bis zu 80 % Recyclinganteil | PUR+ | ja | FloorScore® | ja | < 10 µg/m³ | 7005-Y50R, 2002-B, 4005-Y50R, 2005-Y30R, 4500-N, 7502-B | https://cdn.ais-online.de/m2/45/65245/images/56/48939056px2000x1500.jpg
GTI PURE CONNECT 635X635 - HARLEM SOFT | 3475710608964 | 39602740 | Klasse 34, Klasse 43 | R 10 | beige, dunkelbeige, dunkelgrau, grau, hellbeige, hellgrau | strukturiert | Polyvinylchlorid (PVC) | 635,00 | 635,00 | max. 2 kV (antistatisch) | lose verlegen | heterogen | Bfl-s1 | chemikalienbeständig gem. Herstellerangabe, haushaltschemikalienbeständig | lichtecht | E1 | Fliesen | Bindemittelgehalt Typ I | 80,00 | 1,00 | 6,00 | 8,93 | 14,90 - 53,80 | 0,10 | 0,25 | 2740, 2741, 2742, 2743, 2744, 2745 | ja | ≥ Stufe 6 | ≤ 0,15 % | vollständig recycelbar, hergestellt mit bis zu 80 % Recyclinganteil | PUR+ | ja | FloorScore® | ja | < 10 µg/m³ | 7005-Y50R, 2002-B, 4005-Y50R, 2005-Y30R, 4500-N, 7502-B | https://cdn.ais-online.de/m2/45/65245/images/27/48939227px2000x1500.jpg
GTI PURE CONNECT 635X635 - PLAZA | 3475710608957 | 39602745 | Klasse 34, Klasse 43 | R 10 | beige, dunkelbeige, dunkelgrau, grau, hellbeige, hellgrau | strukturiert | Polyvinylchlorid (PVC) | 635,00 | 635,00 | max. 2 kV (antistatisch) | lose verlegen | heterogen | Bfl-s1 | chemikalienbeständig gem. Herstellerangabe, haushaltschemikalienbeständig | lichtecht | E1 | Fliesen | Bindemittelgehalt Typ I | 80,00 | 1,00 | 6,00 | 8,93 | 14,90 - 53,80 | 0,10 | 0,25 | 2740, 2741, 2742, 2743, 2744, 2745 | ja | ≥ Stufe 6 | ≤ 0,15 % | vollständig recycelbar, hergestellt mit bis zu 80 % Recyclinganteil | PUR+ | ja | FloorScore® | ja | < 10 µg/m³ | 7005-Y50R, 2002-B, 4005-Y50R, 2005-Y30R, 4500-N, 7502-B | https://cdn.ais-online.de/m2/45/65245/images/18/48939218px2000x1500.jpg
GTI PURE CONNECT 635X635 - QUEENS SOFT | 3475710609015 | 39602744 | Klasse 34, Klasse 43 | R 10 | beige, dunkelbeige, dunkelgrau, grau, hellbeige, hellgrau | strukturiert | Polyvinylchlorid (PVC) | 635,00 | 635,00 | max. 2 kV (antistatisch) | lose verlegen | heterogen | Bfl-s1 | chemikalienbeständig gem. Herstellerangabe, haushaltschemikalienbeständig | lichtecht | E1 | Fliesen | Bindemittelgehalt Typ I | 80,00 | 1,00 | 6,00 | 8,93 | 14,90 - 53,80 | 0,10 | 0,25 | 2740, 2741, 2742, 2743, 2744, 2745 | ja | ≥ Stufe 6 | ≤ 0,15 % | vollständig recycelbar, hergestellt mit bis zu 80 % Recyclinganteil | PUR+ | ja | FloorScore® | ja | < 10 µg/m³ | 7005-Y50R, 2002-B, 4005-Y50R, 2005-Y30R, 4500-N, 7502-B | https://cdn.ais-online.de/m2/45/65245/images/01/48939101px2000x1500.jpg
GTI PURE CONNECT 635X635 - TIMES SQUARE | 3475710608988 | 39602742 | Klasse 34, Klasse 43 | R 10 | beige, dunkelbeige, dunkelgrau, grau, hellbeige, hellgrau | strukturiert | Polyvinylchlorid (PVC) | 635,00 | 635,00 | max. 2 kV (antistatisch) | lose verlegen | heterogen | Bfl-s1 | chemikalienbeständig gem. Herstellerangabe, haushaltschemikalienbeständig | lichtecht | E1 | Fliesen | Bindemittelgehalt Typ I | 80,00 | 1,00 | 6,00 | 8,93 | 14,90 - 53,80 | 0,10 | 0,25 | 2740, 2741, 2742, 2743, 2744, 2745 | ja | ≥ Stufe 6 | ≤ 0,15 % | vollständig recycelbar, hergestellt mit bis zu 80 % Recyclinganteil | PUR+ | ja | FloorScore® | ja | < 10 µg/m³ | 7005-Y50R, 2002-B, 4005-Y50R, 2005-Y30R, 4500-N, 7502-B | https://cdn.ais-online.de/m2/45/65245/images/98/48939098px2000x1500.jpg
powered by Heinze