## Gerflor
Gerflor
Name | GTIN | HAN | Benutzungsintensität | Bewertungsgruppe Rutschgefahr | Farbton | Oberfläche | Werkstoff | Breite (mm) | Länge (mm) | Aufladungsspannung im Begehversuch | Befestigung | Bodenbelag heterogen/homogen | Brandverhalten | Chemische Beständigkeit | Farbechtheit | Formaldehyd Emissionsklasse | Lieferform | Verschleißgruppe/-klasse Bodenbelag | Anteil Recyclingmaterial (%) | Dicke Nutzschicht (mm) | Gesamtdicke Belag (mm) | Gewicht (kg/m²) | Reflexionsgrad (%) | Resteindruck (mm) | Wärmeleitfähigkeit (W/(m*K)) | Gerflor_Farbcode | Desinfektionsmittelbeständig | Lichtechtheit | Maßstabilität | Nachhaltigkeit | Oberflächenvergütung | REACH-konform | Zertifikate | Frei von Schwermetallen | TVOC (28 Tage) | NCS Farbton | Bilder
GTI PURE CONNECT 635X635 - PLAZA | 3475710608957 | 39602745 | Klasse 34, Klasse 43 | R 10 | hellgrau | strukturiert | Polyvinylchlorid (PVC) | 635,00 | 635,00 | max. 2 kV (antistatisch) | lose verlegen | heterogen | Bfl-s1 | chemikalienbeständig gem. Herstellerangabe, haushaltschemikalienbeständig | lichtecht | E1 | Fliesen | Bindemittelgehalt Typ I | 80,00 | 1,00 | 6,00 | 8,93 | 53,80 | 0,10 | 0,25 | 2745 | ja | ≥ Stufe 6 | ≤ 0,15 % | vollständig recycelbar, hergestellt mit bis zu 80 % Recyclinganteil | PUR+ | ja | FloorScore® | ja | < 10 µg/m³ | 2002-B | https://cdn.ais-online.de/m2/45/65245/images/18/48939218px2000x1500.jpg
powered by Heinze