## Gerflor
Gerflor
Name | GTIN | HAN | Benutzungsintensität | Bewertungsgruppe Rutschgefahr | Farbton | Oberfläche | Werkstoff | Breite (mm) | Länge (mm) | Aufladungsspannung im Begehversuch | Befestigung | Bodenbelag heterogen/homogen | Brandverhalten | Chemische Beständigkeit | Farbechtheit | Formaldehyd Emissionsklasse | Lieferform | Verschleißgruppe/-klasse Bodenbelag | Anteil Recyclingmaterial (%) | Dicke Nutzschicht (mm) | Gesamtdicke Belag (mm) | Gewicht (kg/m²) | Reflexionsgrad (%) | Resteindruck (mm) | Trittschallverbesserungsmaß (dB) | Wärmeleitfähigkeit (W/(m*K)) | Gerflor_Farbcode | Desinfektionsmittelbeständig | Lichtechtheit | Maßstabilität | Nachhaltigkeit | Oberflächenvergütung | REACH-konform | Zertifikate | Frei von Schwermetallen | TVOC (28 Tage) | Antibakterielle Aktivität (E. coli – S. aureus – MRSA) | Antivirale Aktivität (Humanes Coronavirus 229E) | Renovierbar | Lebenslang einpflegefrei | NCS Farbton | Bilder
MIPOLAM ACOUSTIC - Bahnen |  |  | Klasse 23, Klasse 34, Klasse 42 | R 10 | blau, dunkelgrau, grau, hellbeige | matt | Polyvinylchlorid (PVC) | 2.000,00 | 25.000,00 | max. 2 kV (antistatisch) | kleben | heterogen | Cfl-s1 | chemikalienbeständig gem. Herstellerangabe, haushaltschemikalienbeständig | lichtecht | E1 | Rolle | Bindemittelgehalt Typ I | 25,00 | 1,02 | 3,00 | 2,80 | 10,80 - 64,40 | 0,06 | 17,00 | 0,25 | 4401, 4410, 4416, 4420, 4424, 4459 | ja | ≥ Stufe 6 | ≤ 0,40 % | vollständig recycelbar, teilweise hergestellt mit hauseigenem Recyclat, recycelter Inhalt bis zu 25 % | Evercare™ | ja | FloorScore® | ja | < 10 µg/m³ | > 99 % wachstumshemmend | 99,7 % nach 2 h; 99,9 % nach 5 h | Ja | Ja | 1005-Y30R, 7000-N, 3005-R80B, 2010-Y20R, 3020-R90B, 4502-B | https://cdn.ais-online.de/m2/45/65245/images/03/48982803px2480x3508.jpg https://cdn.ais-online.de/m2/45/65245/images/06/48982806px2480x3508.jpg https://cdn.ais-online.de/m2/45/65245/images/97/48982797px2480x3508.jpg https://cdn.ais-online.de/m2/45/65245/images/09/48982809px2480x3508.jpg https://cdn.ais-online.de/m2/45/65245/images/12/48982812px2480x3508.jpg https://cdn.ais-online.de/m2/45/65245/images/00/48982800px2480x3508.jpg
MIPOLAM ACOUSTIC - GREY STORM | 3475710394089 | HB744459 | Klasse 23, Klasse 34, Klasse 42 | R 10 | blau, dunkelgrau, grau, hellbeige | matt | Polyvinylchlorid (PVC) | 2.000,00 | 25.000,00 | max. 2 kV (antistatisch) | kleben | heterogen | Cfl-s1 | chemikalienbeständig gem. Herstellerangabe, haushaltschemikalienbeständig | lichtecht | E1 | Rolle | Bindemittelgehalt Typ I | 25,00 | 1,02 | 3,00 | 2,80 | 10,80 - 64,40 | 0,06 | 17,00 | 0,25 | 4401, 4410, 4416, 4420, 4424, 4459 | ja | ≥ Stufe 6 | ≤ 0,40 % | vollständig recycelbar, teilweise hergestellt mit hauseigenem Recyclat, recycelter Inhalt bis zu 25 % | Evercare™ | ja | FloorScore® | ja | < 10 µg/m³ | > 99 % wachstumshemmend | 99,7 % nach 2 h; 99,9 % nach 5 h | Ja | Ja | 1005-Y30R, 7000-N, 3005-R80B, 2010-Y20R, 3020-R90B, 4502-B | https://cdn.ais-online.de/m2/45/65245/images/06/48982806px2480x3508.jpg
MIPOLAM ACOUSTIC - QUARTZ | 3475710394096 | HB744401 | Klasse 23, Klasse 34, Klasse 42 | R 10 | blau, dunkelgrau, grau, hellbeige | matt | Polyvinylchlorid (PVC) | 2.000,00 | 25.000,00 | max. 2 kV (antistatisch) | kleben | heterogen | Cfl-s1 | chemikalienbeständig gem. Herstellerangabe, haushaltschemikalienbeständig | lichtecht | E1 | Rolle | Bindemittelgehalt Typ I | 25,00 | 1,02 | 3,00 | 2,80 | 10,80 - 64,40 | 0,06 | 17,00 | 0,25 | 4401, 4410, 4416, 4420, 4424, 4459 | ja | ≥ Stufe 6 | ≤ 0,40 % | vollständig recycelbar, teilweise hergestellt mit hauseigenem Recyclat, recycelter Inhalt bis zu 25 % | Evercare™ | ja | FloorScore® | ja | < 10 µg/m³ | > 99 % wachstumshemmend | 99,7 % nach 2 h; 99,9 % nach 5 h | Ja | Ja | 1005-Y30R, 7000-N, 3005-R80B, 2010-Y20R, 3020-R90B, 4502-B | https://cdn.ais-online.de/m2/45/65245/images/03/48982803px2480x3508.jpg
MIPOLAM ACOUSTIC - SAPPHIRE | 3475710394102 | HB744416 | Klasse 23, Klasse 34, Klasse 42 | R 10 | blau, dunkelgrau, grau, hellbeige | matt | Polyvinylchlorid (PVC) | 2.000,00 | 25.000,00 | max. 2 kV (antistatisch) | kleben | heterogen | Cfl-s1 | chemikalienbeständig gem. Herstellerangabe, haushaltschemikalienbeständig | lichtecht | E1 | Rolle | Bindemittelgehalt Typ I | 25,00 | 1,02 | 3,00 | 2,80 | 10,80 - 64,40 | 0,06 | 17,00 | 0,25 | 4401, 4410, 4416, 4420, 4424, 4459 | ja | ≥ Stufe 6 | ≤ 0,40 % | vollständig recycelbar, teilweise hergestellt mit hauseigenem Recyclat, recycelter Inhalt bis zu 25 % | Evercare™ | ja | FloorScore® | ja | < 10 µg/m³ | > 99 % wachstumshemmend | 99,7 % nach 2 h; 99,9 % nach 5 h | Ja | Ja | 1005-Y30R, 7000-N, 3005-R80B, 2010-Y20R, 3020-R90B, 4502-B | https://cdn.ais-online.de/m2/45/65245/images/12/48982812px2480x3508.jpg
MIPOLAM ACOUSTIC - SILVER GREY | 3475710394133 | HB744420 | Klasse 23, Klasse 34, Klasse 42 | R 10 | blau, dunkelgrau, grau, hellbeige | matt | Polyvinylchlorid (PVC) | 2.000,00 | 25.000,00 | max. 2 kV (antistatisch) | kleben | heterogen | Cfl-s1 | chemikalienbeständig gem. Herstellerangabe, haushaltschemikalienbeständig | lichtecht | E1 | Rolle | Bindemittelgehalt Typ I | 25,00 | 1,02 | 3,00 | 2,80 | 10,80 - 64,40 | 0,06 | 17,00 | 0,25 | 4401, 4410, 4416, 4420, 4424, 4459 | ja | ≥ Stufe 6 | ≤ 0,40 % | vollständig recycelbar, teilweise hergestellt mit hauseigenem Recyclat, recycelter Inhalt bis zu 25 % | Evercare™ | ja | FloorScore® | ja | < 10 µg/m³ | > 99 % wachstumshemmend | 99,7 % nach 2 h; 99,9 % nach 5 h | Ja | Ja | 1005-Y30R, 7000-N, 3005-R80B, 2010-Y20R, 3020-R90B, 4502-B | https://cdn.ais-online.de/m2/45/65245/images/00/48982800px2480x3508.jpg
MIPOLAM ACOUSTIC - SMOKED OPAL | 3475710394119 | HB744424 | Klasse 23, Klasse 34, Klasse 42 | R 10 | blau, dunkelgrau, grau, hellbeige | matt | Polyvinylchlorid (PVC) | 2.000,00 | 25.000,00 | max. 2 kV (antistatisch) | kleben | heterogen | Cfl-s1 | chemikalienbeständig gem. Herstellerangabe, haushaltschemikalienbeständig | lichtecht | E1 | Rolle | Bindemittelgehalt Typ I | 25,00 | 1,02 | 3,00 | 2,80 | 10,80 - 64,40 | 0,06 | 17,00 | 0,25 | 4401, 4410, 4416, 4420, 4424, 4459 | ja | ≥ Stufe 6 | ≤ 0,40 % | vollständig recycelbar, teilweise hergestellt mit hauseigenem Recyclat, recycelter Inhalt bis zu 25 % | Evercare™ | ja | FloorScore® | ja | < 10 µg/m³ | > 99 % wachstumshemmend | 99,7 % nach 2 h; 99,9 % nach 5 h | Ja | Ja | 1005-Y30R, 7000-N, 3005-R80B, 2010-Y20R, 3020-R90B, 4502-B | https://cdn.ais-online.de/m2/45/65245/images/09/48982809px2480x3508.jpg
MIPOLAM ACOUSTIC - VIOLET GREY | 3475710394126 | HB744410 | Klasse 23, Klasse 34, Klasse 42 | R 10 | blau, dunkelgrau, grau, hellbeige | matt | Polyvinylchlorid (PVC) | 2.000,00 | 25.000,00 | max. 2 kV (antistatisch) | kleben | heterogen | Cfl-s1 | chemikalienbeständig gem. Herstellerangabe, haushaltschemikalienbeständig | lichtecht | E1 | Rolle | Bindemittelgehalt Typ I | 25,00 | 1,02 | 3,00 | 2,80 | 10,80 - 64,40 | 0,06 | 17,00 | 0,25 | 4401, 4410, 4416, 4420, 4424, 4459 | ja | ≥ Stufe 6 | ≤ 0,40 % | vollständig recycelbar, teilweise hergestellt mit hauseigenem Recyclat, recycelter Inhalt bis zu 25 % | Evercare™ | ja | FloorScore® | ja | < 10 µg/m³ | > 99 % wachstumshemmend | 99,7 % nach 2 h; 99,9 % nach 5 h | Ja | Ja | 1005-Y30R, 7000-N, 3005-R80B, 2010-Y20R, 3020-R90B, 4502-B | https://cdn.ais-online.de/m2/45/65245/images/97/48982797px2480x3508.jpg
powered by Heinze