## Gerflor
Gerflor
Name | HAN | Benutzungsintensität | Bewertungsgruppe Rutschgefahr | Farbton | Werkstoff | Breite (mm) | Länge (mm) | Aufladungsspannung im Begehversuch | Befestigung | Bodenbelag heterogen/homogen | Brandverhalten | Chemische Beständigkeit | Dekontaminierbarkeit | Erdableitwiderstand | Farbechtheit | Formaldehyd Emissionsklasse | Lieferform | Verschleißgruppe/-klasse Bodenbelag | Dicke Nutzschicht (mm) | Gesamtdicke Belag (mm) | Gewicht (kg/m²) | Reflexionsgrad (%) | Resteindruck (mm) | Wärmeleitfähigkeit (W/(m*K)) | Gerflor_Farbcode | Desinfektionsmittelbeständig | Lichtechtheit | Maßstabilität | Nachhaltigkeit | Oberflächenvergütung | REACH-konform | Zertifikate | Antibakterielle Aktivität (E. coli – S. aureus – MRSA) | Renovierbar | weitere Eigenschaften | Bilder
MIPOLAM AFFINITY EL7 - Bahnen |  | Klasse 34, Klasse 43 | R 9 | blau, dunkelgrau, grau, hellbeige | Polyvinylchlorid (PVC) | 2.000,00 | 20.000,00 | max. 2 kV (antistatisch) | kleben, schweißen | homogen | Bfl-s1 | chemikalienbeständig gem. Herstellerangabe, haushaltschemikalienbeständig | sehr gut | max. 1 x 10 hoch 9 Ohm | lichtecht | E1 | Rolle | Bindemittelgehalt Typ II | 2,00 | 2,00 | 3,10 | 10,80 - 64,40 | 0,02 | 0,25 | 4101, 4110, 4116, 4120, 4124, 4159 | ja | ≥ Stufe 7 | ≤ 0,40 % | teilweise hergestellt aus hauseigenem Recyclat | Evercare™ | ja | FloorScore® | > 99 % wachstumshemmend | Ja | erfüllt die Anforderungen an permanente Ableitfähigkeit | https://cdn.ais-online.de/m2/45/65245/images/82/43143282px1300x2000.jpg https://cdn.ais-online.de/m2/45/65245/images/88/43143288px1300x2000.jpg https://cdn.ais-online.de/m2/45/65245/images/89/43143289px1300x2000.jpg https://cdn.ais-online.de/m2/45/65245/images/15/43143615px1300x2000.jpg https://cdn.ais-online.de/m2/45/65245/images/41/43143741px1300x2000.jpg https://cdn.ais-online.de/m2/45/65245/images/19/43144019px1300x2000.jpg
MIPOLAM AFFINITY EL7 - GREY STORM | 86904159 | Klasse 34, Klasse 43 | R 9 | blau, dunkelgrau, grau, hellbeige | Polyvinylchlorid (PVC) | 2.000,00 | 20.000,00 | max. 2 kV (antistatisch) | kleben, schweißen | homogen | Bfl-s1 | chemikalienbeständig gem. Herstellerangabe, haushaltschemikalienbeständig | sehr gut | max. 1 x 10 hoch 9 Ohm | lichtecht | E1 | Rolle | Bindemittelgehalt Typ II | 2,00 | 2,00 | 3,10 | 10,80 - 64,40 | 0,02 | 0,25 | 4101, 4110, 4116, 4120, 4124, 4159 | ja | ≥ Stufe 7 | ≤ 0,40 % | teilweise hergestellt aus hauseigenem Recyclat | Evercare™ | ja | FloorScore® | > 99 % wachstumshemmend | Ja | erfüllt die Anforderungen an permanente Ableitfähigkeit | https://cdn.ais-online.de/m2/45/65245/images/15/43143615px1300x2000.jpg
MIPOLAM AFFINITY EL7 - QUARTZ | 86904101 | Klasse 34, Klasse 43 | R 9 | blau, dunkelgrau, grau, hellbeige | Polyvinylchlorid (PVC) | 2.000,00 | 20.000,00 | max. 2 kV (antistatisch) | kleben, schweißen | homogen | Bfl-s1 | chemikalienbeständig gem. Herstellerangabe, haushaltschemikalienbeständig | sehr gut | max. 1 x 10 hoch 9 Ohm | lichtecht | E1 | Rolle | Bindemittelgehalt Typ II | 2,00 | 2,00 | 3,10 | 10,80 - 64,40 | 0,02 | 0,25 | 4101, 4110, 4116, 4120, 4124, 4159 | ja | ≥ Stufe 7 | ≤ 0,40 % | teilweise hergestellt aus hauseigenem Recyclat | Evercare™ | ja | FloorScore® | > 99 % wachstumshemmend | Ja | erfüllt die Anforderungen an permanente Ableitfähigkeit | https://cdn.ais-online.de/m2/45/65245/images/41/43143741px1300x2000.jpg
MIPOLAM AFFINITY EL7 - SAPPHIRE | 86904116 | Klasse 34, Klasse 43 | R 9 | blau, dunkelgrau, grau, hellbeige | Polyvinylchlorid (PVC) | 2.000,00 | 20.000,00 | max. 2 kV (antistatisch) | kleben, schweißen | homogen | Bfl-s1 | chemikalienbeständig gem. Herstellerangabe, haushaltschemikalienbeständig | sehr gut | max. 1 x 10 hoch 9 Ohm | lichtecht | E1 | Rolle | Bindemittelgehalt Typ II | 2,00 | 2,00 | 3,10 | 10,80 - 64,40 | 0,02 | 0,25 | 4101, 4110, 4116, 4120, 4124, 4159 | ja | ≥ Stufe 7 | ≤ 0,40 % | teilweise hergestellt aus hauseigenem Recyclat | Evercare™ | ja | FloorScore® | > 99 % wachstumshemmend | Ja | erfüllt die Anforderungen an permanente Ableitfähigkeit | https://cdn.ais-online.de/m2/45/65245/images/19/43144019px1300x2000.jpg
MIPOLAM AFFINITY EL7 - SILVER GREY | 86904120 | Klasse 34, Klasse 43 | R 9 | blau, dunkelgrau, grau, hellbeige | Polyvinylchlorid (PVC) | 2.000,00 | 20.000,00 | max. 2 kV (antistatisch) | kleben, schweißen | homogen | Bfl-s1 | chemikalienbeständig gem. Herstellerangabe, haushaltschemikalienbeständig | sehr gut | max. 1 x 10 hoch 9 Ohm | lichtecht | E1 | Rolle | Bindemittelgehalt Typ II | 2,00 | 2,00 | 3,10 | 10,80 - 64,40 | 0,02 | 0,25 | 4101, 4110, 4116, 4120, 4124, 4159 | ja | ≥ Stufe 7 | ≤ 0,40 % | teilweise hergestellt aus hauseigenem Recyclat | Evercare™ | ja | FloorScore® | > 99 % wachstumshemmend | Ja | erfüllt die Anforderungen an permanente Ableitfähigkeit | https://cdn.ais-online.de/m2/45/65245/images/82/43143282px1300x2000.jpg
MIPOLAM AFFINITY EL7 - SMOKED OPAL | 86904124 | Klasse 34, Klasse 43 | R 9 | blau, dunkelgrau, grau, hellbeige | Polyvinylchlorid (PVC) | 2.000,00 | 20.000,00 | max. 2 kV (antistatisch) | kleben, schweißen | homogen | Bfl-s1 | chemikalienbeständig gem. Herstellerangabe, haushaltschemikalienbeständig | sehr gut | max. 1 x 10 hoch 9 Ohm | lichtecht | E1 | Rolle | Bindemittelgehalt Typ II | 2,00 | 2,00 | 3,10 | 10,80 - 64,40 | 0,02 | 0,25 | 4101, 4110, 4116, 4120, 4124, 4159 | ja | ≥ Stufe 7 | ≤ 0,40 % | teilweise hergestellt aus hauseigenem Recyclat | Evercare™ | ja | FloorScore® | > 99 % wachstumshemmend | Ja | erfüllt die Anforderungen an permanente Ableitfähigkeit | https://cdn.ais-online.de/m2/45/65245/images/88/43143288px1300x2000.jpg
MIPOLAM AFFINITY EL7 - VIOLET GREY | 86904110 | Klasse 34, Klasse 43 | R 9 | blau, dunkelgrau, grau, hellbeige | Polyvinylchlorid (PVC) | 2.000,00 | 20.000,00 | max. 2 kV (antistatisch) | kleben, schweißen | homogen | Bfl-s1 | chemikalienbeständig gem. Herstellerangabe, haushaltschemikalienbeständig | sehr gut | max. 1 x 10 hoch 9 Ohm | lichtecht | E1 | Rolle | Bindemittelgehalt Typ II | 2,00 | 2,00 | 3,10 | 10,80 - 64,40 | 0,02 | 0,25 | 4101, 4110, 4116, 4120, 4124, 4159 | ja | ≥ Stufe 7 | ≤ 0,40 % | teilweise hergestellt aus hauseigenem Recyclat | Evercare™ | ja | FloorScore® | > 99 % wachstumshemmend | Ja | erfüllt die Anforderungen an permanente Ableitfähigkeit | https://cdn.ais-online.de/m2/45/65245/images/89/43143289px1300x2000.jpg
powered by Heinze