## Gerflor
Gerflor
Name | GTIN | HAN | Benutzungsintensität | Bewertungsgruppe Rutschgefahr | Farbton | Werkstoff | Breite (mm) | Länge (mm) | Aufladungsspannung im Begehversuch | Befestigung | Beständigkeit Belag | Bodenbelag heterogen/homogen | Brandverhalten | Chemische Beständigkeit | Erdableitwiderstand | Farbechtheit | Lieferform | Verschleißgruppe/-klasse Bodenbelag | Dicke Nutzschicht (mm) | Gesamtdicke Belag (mm) | Gewicht (kg/m²) | Reflexionsgrad (%) | Resteindruck (mm) | Trittschallverbesserungsmaß (dB) | Wärmeleitfähigkeit (W/(m*K)) | Gerflor_Farbcode | Lichtechtheit | Nachhaltigkeit | REACH-konform | Zertifikate | Antibakterielle Aktivität (E. coli – S. aureus – MRSA) | Renovierbar | Reinigbarkeit | Bilder
MIPOLAM BIOCONTROL PERFORMANCE - Bahnen |  |  | Klasse 34, Klasse 43 | R 9 | blau, dunkelgrau, grau, hellgrau | Polyvinylchlorid (PVC) | 2.000,00 | 20.000,00 | max. 2 kV (antistatisch) | kleben, schweißen | gegen UV-Licht größer Stufe 6 | homogen | Bfl-s1 | chemikalienbeständig gem. Herstellerangabe, haushaltschemikalienbeständig | Isolierend > 10^11 Ω | lichtecht | Rolle | Bindemittelgehalt Typ I | 2,00 | 2,00 | 2,78 | 15,70 - 66,80 | 0,02 | 5,00 | 0,25 | 6006, 6008, 6009, 6016, 6039, 6044 | ≥ Stufe 7 | teilweise hergestellt aus hauseigenem Recyclat | Ja | FloorScore® | > 99 % wachstumshemmend | Ja | 98.6% Verringerung der Partikelkontamination | https://cdn.ais-online.de/m2/45/65245/images/28/43143328px3555x2791.jpg https://cdn.ais-online.de/m2/45/65245/images/52/43143752px3622x2766.jpg https://cdn.ais-online.de/m2/45/65245/images/53/43143753px3567x2794.jpg https://cdn.ais-online.de/m2/45/65245/images/87/43144187px3650x2756.jpg https://cdn.ais-online.de/m2/45/65245/images/88/43144188px3650x2756.jpg https://cdn.ais-online.de/m2/45/65245/images/89/43144189px3622x2814.jpg https://cdn.ais-online.de/m2/45/65245/images/27/43143327px1000x562.jpg
MIPOLAM BIOCONTROL PERFORMANCE - BLUE SKY | 3475710354144 | BI926006 | Klasse 34, Klasse 43 | R 9 | blau, dunkelgrau, grau, hellgrau | Polyvinylchlorid (PVC) | 2.000,00 | 20.000,00 | max. 2 kV (antistatisch) | kleben, schweißen | gegen UV-Licht größer Stufe 6 | homogen | Bfl-s1 | chemikalienbeständig gem. Herstellerangabe, haushaltschemikalienbeständig | Isolierend > 10^11 Ω | lichtecht | Rolle | Bindemittelgehalt Typ I | 2,00 | 2,00 | 2,78 | 15,70 - 66,80 | 0,02 | 5,00 | 0,25 | 6006, 6008, 6009, 6016, 6039, 6044 | ≥ Stufe 7 | teilweise hergestellt aus hauseigenem Recyclat | Ja | FloorScore® | > 99 % wachstumshemmend | Ja | 98.6% Verringerung der Partikelkontamination | https://cdn.ais-online.de/m2/45/65245/images/53/43143753px3567x2794.jpg https://cdn.ais-online.de/m2/45/65245/images/27/43143327px1000x562.jpg
MIPOLAM BIOCONTROL PERFORMANCE - CALICO | 3475710354090 | BI926008 | Klasse 34, Klasse 43 | R 9 | blau, dunkelgrau, grau, hellgrau | Polyvinylchlorid (PVC) | 2.000,00 | 20.000,00 | max. 2 kV (antistatisch) | kleben, schweißen | gegen UV-Licht größer Stufe 6 | homogen | Bfl-s1 | chemikalienbeständig gem. Herstellerangabe, haushaltschemikalienbeständig | Isolierend > 10^11 Ω | lichtecht | Rolle | Bindemittelgehalt Typ I | 2,00 | 2,00 | 2,78 | 15,70 - 66,80 | 0,02 | 5,00 | 0,25 | 6006, 6008, 6009, 6016, 6039, 6044 | ≥ Stufe 7 | teilweise hergestellt aus hauseigenem Recyclat | Ja | FloorScore® | > 99 % wachstumshemmend | Ja | 98.6% Verringerung der Partikelkontamination | https://cdn.ais-online.de/m2/45/65245/images/87/43144187px3650x2756.jpg https://cdn.ais-online.de/m2/45/65245/images/27/43143327px1000x562.jpg
MIPOLAM BIOCONTROL PERFORMANCE - GREY STONE | 3475710354106 | BI926009 | Klasse 34, Klasse 43 | R 9 | blau, dunkelgrau, grau, hellgrau | Polyvinylchlorid (PVC) | 2.000,00 | 20.000,00 | max. 2 kV (antistatisch) | kleben, schweißen | gegen UV-Licht größer Stufe 6 | homogen | Bfl-s1 | chemikalienbeständig gem. Herstellerangabe, haushaltschemikalienbeständig | Isolierend > 10^11 Ω | lichtecht | Rolle | Bindemittelgehalt Typ I | 2,00 | 2,00 | 2,78 | 15,70 - 66,80 | 0,02 | 5,00 | 0,25 | 6006, 6008, 6009, 6016, 6039, 6044 | ≥ Stufe 7 | teilweise hergestellt aus hauseigenem Recyclat | Ja | FloorScore® | > 99 % wachstumshemmend | Ja | 98.6% Verringerung der Partikelkontamination | https://cdn.ais-online.de/m2/45/65245/images/88/43144188px3650x2756.jpg https://cdn.ais-online.de/m2/45/65245/images/27/43143327px1000x562.jpg
MIPOLAM BIOCONTROL PERFORMANCE - PEBBLE | 3475710354120 | BI926039 | Klasse 34, Klasse 43 | R 9 | blau, dunkelgrau, grau, hellgrau | Polyvinylchlorid (PVC) | 2.000,00 | 20.000,00 | max. 2 kV (antistatisch) | kleben, schweißen | gegen UV-Licht größer Stufe 6 | homogen | Bfl-s1 | chemikalienbeständig gem. Herstellerangabe, haushaltschemikalienbeständig | Isolierend > 10^11 Ω | lichtecht | Rolle | Bindemittelgehalt Typ I | 2,00 | 2,00 | 2,78 | 15,70 - 66,80 | 0,02 | 5,00 | 0,25 | 6006, 6008, 6009, 6016, 6039, 6044 | ≥ Stufe 7 | teilweise hergestellt aus hauseigenem Recyclat | Ja | FloorScore® | > 99 % wachstumshemmend | Ja | 98.6% Verringerung der Partikelkontamination | https://cdn.ais-online.de/m2/45/65245/images/28/43143328px3555x2791.jpg https://cdn.ais-online.de/m2/45/65245/images/27/43143327px1000x562.jpg
MIPOLAM BIOCONTROL PERFORMANCE - SEA BLUE |  | BI926016 | Klasse 34, Klasse 43 | R 9 | blau, dunkelgrau, grau, hellgrau | Polyvinylchlorid (PVC) | 2.000,00 | 20.000,00 | max. 2 kV (antistatisch) | kleben, schweißen | gegen UV-Licht größer Stufe 6 | homogen | Bfl-s1 | chemikalienbeständig gem. Herstellerangabe, haushaltschemikalienbeständig | Isolierend > 10^11 Ω | lichtecht | Rolle | Bindemittelgehalt Typ I | 2,00 | 2,00 | 2,78 | 15,70 - 66,80 | 0,02 | 5,00 | 0,25 | 6006, 6008, 6009, 6016, 6039, 6044 | ≥ Stufe 7 | teilweise hergestellt aus hauseigenem Recyclat | Ja | FloorScore® | > 99 % wachstumshemmend | Ja | 98.6% Verringerung der Partikelkontamination | https://cdn.ais-online.de/m2/45/65245/images/52/43143752px3622x2766.jpg https://cdn.ais-online.de/m2/45/65245/images/27/43143327px1000x562.jpg
MIPOLAM BIOCONTROL PERFORMANCE - SEA STORM | 3475710354137 | BI926044 | Klasse 34, Klasse 43 | R 9 | blau, dunkelgrau, grau, hellgrau | Polyvinylchlorid (PVC) | 2.000,00 | 20.000,00 | max. 2 kV (antistatisch) | kleben, schweißen | gegen UV-Licht größer Stufe 6 | homogen | Bfl-s1 | chemikalienbeständig gem. Herstellerangabe, haushaltschemikalienbeständig | Isolierend > 10^11 Ω | lichtecht | Rolle | Bindemittelgehalt Typ I | 2,00 | 2,00 | 2,78 | 15,70 - 66,80 | 0,02 | 5,00 | 0,25 | 6006, 6008, 6009, 6016, 6039, 6044 | ≥ Stufe 7 | teilweise hergestellt aus hauseigenem Recyclat | Ja | FloorScore® | > 99 % wachstumshemmend | Ja | 98.6% Verringerung der Partikelkontamination | https://cdn.ais-online.de/m2/45/65245/images/89/43144189px3622x2814.jpg https://cdn.ais-online.de/m2/45/65245/images/27/43143327px1000x562.jpg
powered by Heinze