## Gerflor
Gerflor
Name | GTIN | HAN | Benutzungsintensität | Bewertungsgruppe Rutschgefahr | Farbton | Oberfläche | Werkstoff | Breite (mm) | Länge (mm) | Aufladungsspannung im Begehversuch | Befestigung | Bodenbelag heterogen/homogen | Brandverhalten | Chemische Beständigkeit | Dekontaminierbarkeit | Farbechtheit | Formaldehyd Emissionsklasse | Lieferform | RTS Emissionsklasse | Verschleißgruppe/-klasse Bodenbelag | Anteil Recyclingmaterial (%) | Dicke Nutzschicht (mm) | Gesamtdicke Belag (mm) | Gewicht (kg/m²) | Reflexionsgrad (%) | Resteindruck (mm) | Trittschallverbesserungsmaß (dB) | Wärmeleitfähigkeit (W/(m*K)) | Gerflor_Farbcode | Desinfektionsmittelbeständig | Lichtechtheit | Maßstabilität | Nachhaltigkeit | Oberflächenvergütung | REACH-konform | Zertifikate | Frei von Schwermetallen | TVOC (28 Tage) | Antibakterielle Aktivität (E. coli – S. aureus – MRSA) | Antivirale Aktivität (Humanes Coronavirus 229E) | Renovierbar | Lebenslang einpflegefrei | NCS Farbton | Bilder
MIPOLAM BIOPLANET 2X20ML - Bahnen |  |  | Klasse 23, Klasse 34, Klasse 43 | R 9 | beige, blau, dunkelbeige, dunkelbraun, dunkelgrau, grau, grün, hellbeige, hellgrau, orange, rot, violett | matt | Polyvinylchlorid (PVC) | 2.000,00 | 20.000,00 | max. 2 kV (antistatisch) | kleben | homogen | Bfl-s1 | chemikalienbeständig gem. Herstellerangabe, haushaltschemikalienbeständig | sehr gut | lichtecht | E1 | Rolle | M1 | Bindemittelgehalt Typ I | 25,00 | 2,00 | 2,00 | 2,70 | 6,50 - 72,20 | 0,02 | 5,00 | 0,25 | 5402, 5403, 5404, 5406, 5408, 5409, 5410, 5411, 5412, 5413, 5416, 5417, 5418, 5420, 5422, 5424, 5426, 5427, 5428, 5429, 5430, 5432, 5436, 5437, 5438, 5439, 5441, 5443, 5444, 5445, 5446, 5447, 5450, 5455, 5456, 5459, 5460, 5466, 5475, 5482 | Ja | ≥ Stufe 7 | ≤ 0,40 % | vollständig recycelbar, hergestellt zu 83 % aus natürlichen und recycelten Materialien mit mindestens 25 % Recyclinganteil | Evercare™ | Ja | FloorScore® | Ja | < 10 µg/m³ | > 99 % wachstumshemmend | 99,7 % nach 2 h; 99,9 % nach 5 h | Ja | Ja | 5030-Y80R, 3010-Y40R, 5005-Y50R, 5502-B, 3020-R90B, 5020-B10G, 2010-R70B, 2500-N, 2002-Y50R, 2002-R50B, 1005-Y30R, 6000-N, 5030-R90B, 4502-B, 2040-R90B, 2020-G20Y, 1515-R90B, 6010-Y50R, 1030-Y20R, 1500-N, 2050-R90B, 2050-Y10R, 2030-R40B, 2005-Y30R, 2030-G80Y, 4040-G30Y, 3005-Y50R, 1050-B40G, 1002-Y50R, 3502-R, 3005-R80B, 3050-Y70R, 7005-R50B, 3010-R70B, 2005-Y40R, 7502-B, 3050-R80B, 1502-B, 4010-Y50R | https://cdn.ais-online.de/m2/45/65245/images/67/48987267px2000x1500.jpg https://cdn.ais-online.de/m2/45/65245/images/61/49020761px2000x1500.jpg https://cdn.ais-online.de/m2/45/65245/images/85/49020785px2000x1500.jpg https://cdn.ais-online.de/m2/45/65245/images/43/48987243px2000x1500.jpg https://cdn.ais-online.de/m2/45/65245/images/94/49020794px2000x1500.jpg https://cdn.ais-online.de/m2/45/65245/images/34/48987234px2000x1500.jpg https://cdn.ais-online.de/m2/45/65245/images/52/48987252px2000x1500.jpg https://cdn.ais-online.de/m2/45/65245/images/76/49020776px2000x1500.jpg https://cdn.ais-online.de/m2/45/65245/images/88/49020788px5092x6794.jpg https://cdn.ais-online.de/m2/45/65245/images/40/49020740px2000x1500.jpg https://cdn.ais-online.de/m2/45/65245/images/82/49020782px2000x1500.jpg https://cdn.ais-online.de/m2/45/65245/images/34/49020734px2000x1500.jpg https://cdn.ais-online.de/m2/45/65245/images/46/48987246px2000x1500.jpg https://cdn.ais-online.de/m2/45/65245/images/67/49020767px2000x1500.jpg https://cdn.ais-online.de/m2/45/65245/images/73/49020773px2000x1500.jpg https://cdn.ais-online.de/m2/45/65245/images/31/48987231px2000x1500.jpg https://cdn.ais-online.de/m2/45/65245/images/79/48987279px2000x1500.jpg https://cdn.ais-online.de/m2/45/65245/images/55/48987255px2000x1500.jpg https://cdn.ais-online.de/m2/45/65245/images/55/49020755px2000x1500.jpg https://cdn.ais-online.de/m2/45/65245/images/28/48987228px2000x1500.jpg https://cdn.ais-online.de/m2/45/65245/images/61/48987261px2000x1500.jpg https://cdn.ais-online.de/m2/45/65245/images/76/48987276px2000x1500.jpg https://cdn.ais-online.de/m2/45/65245/images/46/49020746px2000x1500.jpg https://cdn.ais-online.de/m2/45/65245/images/64/48987264px2000x1500.jpg https://cdn.ais-online.de/m2/45/65245/images/58/49020758px2000x1500.jpg https://cdn.ais-online.de/m2/45/65245/images/91/49020791px2000x1500.jpg https://cdn.ais-online.de/m2/45/65245/images/64/49020764px2000x1500.jpg https://cdn.ais-online.de/m2/45/65245/images/70/48987270px2000x1500.jpg https://cdn.ais-online.de/m2/45/65245/images/52/49020752px2000x1500.jpg https://cdn.ais-online.de/m2/45/65245/images/70/49020770px2000x1500.jpg https://cdn.ais-online.de/m2/45/65245/images/31/49020731px2000x1500.jpg https://cdn.ais-online.de/m2/45/65245/images/37/48987237px2000x1500.jpg https://cdn.ais-online.de/m2/45/65245/images/40/48987240px2000x1500.jpg https://cdn.ais-online.de/m2/45/65245/images/25/48987225px2000x1500.jpg https://cdn.ais-online.de/m2/45/65245/images/58/48987258px2000x1500.jpg https://cdn.ais-online.de/m2/45/65245/images/37/49020737px2000x1500.jpg https://cdn.ais-online.de/m2/45/65245/images/73/48987273px2000x1500.jpg https://cdn.ais-online.de/m2/45/65245/images/49/49020749px2000x1500.jpg https://cdn.ais-online.de/m2/45/65245/images/79/49020779px2000x1500.jpg https://cdn.ais-online.de/m2/45/65245/images/43/49020743px5094x6796.jpg
MIPOLAM BIOPLANET 2X20ML - ACQUAMARINA | 3475710549694 | 88925416 | Klasse 23, Klasse 34, Klasse 43 | R 9 | beige, blau, dunkelbeige, dunkelbraun, dunkelgrau, grau, grün, hellbeige, hellgrau, orange, rot, violett | matt | Polyvinylchlorid (PVC) | 2.000,00 | 20.000,00 | max. 2 kV (antistatisch) | kleben | homogen | Bfl-s1 | chemikalienbeständig gem. Herstellerangabe, haushaltschemikalienbeständig | sehr gut | lichtecht | E1 | Rolle | M1 | Bindemittelgehalt Typ I | 25,00 | 2,00 | 2,00 | 2,70 | 6,50 - 72,20 | 0,02 | 5,00 | 0,25 | 5402, 5403, 5404, 5406, 5408, 5409, 5410, 5411, 5412, 5413, 5416, 5417, 5418, 5420, 5422, 5424, 5426, 5427, 5428, 5429, 5430, 5432, 5436, 5437, 5438, 5439, 5441, 5443, 5444, 5445, 5446, 5447, 5450, 5455, 5456, 5459, 5460, 5466, 5475, 5482 | Ja | ≥ Stufe 7 | ≤ 0,40 % | vollständig recycelbar, hergestellt zu 83 % aus natürlichen und recycelten Materialien mit mindestens 25 % Recyclinganteil | Evercare™ | Ja | FloorScore® | Ja | < 10 µg/m³ | > 99 % wachstumshemmend | 99,7 % nach 2 h; 99,9 % nach 5 h | Ja | Ja | 5030-Y80R, 3010-Y40R, 5005-Y50R, 5502-B, 3020-R90B, 5020-B10G, 2010-R70B, 2500-N, 2002-Y50R, 2002-R50B, 1005-Y30R, 6000-N, 5030-R90B, 4502-B, 2040-R90B, 2020-G20Y, 1515-R90B, 6010-Y50R, 1030-Y20R, 1500-N, 2050-R90B, 2050-Y10R, 2030-R40B, 2005-Y30R, 2030-G80Y, 4040-G30Y, 3005-Y50R, 1050-B40G, 1002-Y50R, 3502-R, 3005-R80B, 3050-Y70R, 7005-R50B, 3010-R70B, 2005-Y40R, 7502-B, 3050-R80B, 1502-B, 4010-Y50R | https://cdn.ais-online.de/m2/45/65245/images/91/49020791px2000x1500.jpg
MIPOLAM BIOPLANET 2X20ML - ANDALUSITE | 3475710549830 | 88925438 | Klasse 23, Klasse 34, Klasse 43 | R 9 | beige, blau, dunkelbeige, dunkelbraun, dunkelgrau, grau, grün, hellbeige, hellgrau, orange, rot, violett | matt | Polyvinylchlorid (PVC) | 2.000,00 | 20.000,00 | max. 2 kV (antistatisch) | kleben | homogen | Bfl-s1 | chemikalienbeständig gem. Herstellerangabe, haushaltschemikalienbeständig | sehr gut | lichtecht | E1 | Rolle | M1 | Bindemittelgehalt Typ I | 25,00 | 2,00 | 2,00 | 2,70 | 6,50 - 72,20 | 0,02 | 5,00 | 0,25 | 5402, 5403, 5404, 5406, 5408, 5409, 5410, 5411, 5412, 5413, 5416, 5417, 5418, 5420, 5422, 5424, 5426, 5427, 5428, 5429, 5430, 5432, 5436, 5437, 5438, 5439, 5441, 5443, 5444, 5445, 5446, 5447, 5450, 5455, 5456, 5459, 5460, 5466, 5475, 5482 | Ja | ≥ Stufe 7 | ≤ 0,40 % | vollständig recycelbar, hergestellt zu 83 % aus natürlichen und recycelten Materialien mit mindestens 25 % Recyclinganteil | Evercare™ | Ja | FloorScore® | Ja | < 10 µg/m³ | > 99 % wachstumshemmend | 99,7 % nach 2 h; 99,9 % nach 5 h | Ja | Ja | 5030-Y80R, 3010-Y40R, 5005-Y50R, 5502-B, 3020-R90B, 5020-B10G, 2010-R70B, 2500-N, 2002-Y50R, 2002-R50B, 1005-Y30R, 6000-N, 5030-R90B, 4502-B, 2040-R90B, 2020-G20Y, 1515-R90B, 6010-Y50R, 1030-Y20R, 1500-N, 2050-R90B, 2050-Y10R, 2030-R40B, 2005-Y30R, 2030-G80Y, 4040-G30Y, 3005-Y50R, 1050-B40G, 1002-Y50R, 3502-R, 3005-R80B, 3050-Y70R, 7005-R50B, 3010-R70B, 2005-Y40R, 7502-B, 3050-R80B, 1502-B, 4010-Y50R | https://cdn.ais-online.de/m2/45/65245/images/43/49020743px5094x6796.jpg
MIPOLAM BIOPLANET 2X20ML - ATLANTIC GREY | 3475710549656 | 88925411 | Klasse 23, Klasse 34, Klasse 43 | R 9 | beige, blau, dunkelbeige, dunkelbraun, dunkelgrau, grau, grün, hellbeige, hellgrau, orange, rot, violett | matt | Polyvinylchlorid (PVC) | 2.000,00 | 20.000,00 | max. 2 kV (antistatisch) | kleben | homogen | Bfl-s1 | chemikalienbeständig gem. Herstellerangabe, haushaltschemikalienbeständig | sehr gut | lichtecht | E1 | Rolle | M1 | Bindemittelgehalt Typ I | 25,00 | 2,00 | 2,00 | 2,70 | 6,50 - 72,20 | 0,02 | 5,00 | 0,25 | 5402, 5403, 5404, 5406, 5408, 5409, 5410, 5411, 5412, 5413, 5416, 5417, 5418, 5420, 5422, 5424, 5426, 5427, 5428, 5429, 5430, 5432, 5436, 5437, 5438, 5439, 5441, 5443, 5444, 5445, 5446, 5447, 5450, 5455, 5456, 5459, 5460, 5466, 5475, 5482 | Ja | ≥ Stufe 7 | ≤ 0,40 % | vollständig recycelbar, hergestellt zu 83 % aus natürlichen und recycelten Materialien mit mindestens 25 % Recyclinganteil | Evercare™ | Ja | FloorScore® | Ja | < 10 µg/m³ | > 99 % wachstumshemmend | 99,7 % nach 2 h; 99,9 % nach 5 h | Ja | Ja | 5030-Y80R, 3010-Y40R, 5005-Y50R, 5502-B, 3020-R90B, 5020-B10G, 2010-R70B, 2500-N, 2002-Y50R, 2002-R50B, 1005-Y30R, 6000-N, 5030-R90B, 4502-B, 2040-R90B, 2020-G20Y, 1515-R90B, 6010-Y50R, 1030-Y20R, 1500-N, 2050-R90B, 2050-Y10R, 2030-R40B, 2005-Y30R, 2030-G80Y, 4040-G30Y, 3005-Y50R, 1050-B40G, 1002-Y50R, 3502-R, 3005-R80B, 3050-Y70R, 7005-R50B, 3010-R70B, 2005-Y40R, 7502-B, 3050-R80B, 1502-B, 4010-Y50R | https://cdn.ais-online.de/m2/45/65245/images/46/49020746px2000x1500.jpg
MIPOLAM BIOPLANET 2X20ML - AVENTURINE | 3475710549908 | 88925447 | Klasse 23, Klasse 34, Klasse 43 | R 9 | beige, blau, dunkelbeige, dunkelbraun, dunkelgrau, grau, grün, hellbeige, hellgrau, orange, rot, violett | matt | Polyvinylchlorid (PVC) | 2.000,00 | 20.000,00 | max. 2 kV (antistatisch) | kleben | homogen | Bfl-s1 | chemikalienbeständig gem. Herstellerangabe, haushaltschemikalienbeständig | sehr gut | lichtecht | E1 | Rolle | M1 | Bindemittelgehalt Typ I | 25,00 | 2,00 | 2,00 | 2,70 | 6,50 - 72,20 | 0,02 | 5,00 | 0,25 | 5402, 5403, 5404, 5406, 5408, 5409, 5410, 5411, 5412, 5413, 5416, 5417, 5418, 5420, 5422, 5424, 5426, 5427, 5428, 5429, 5430, 5432, 5436, 5437, 5438, 5439, 5441, 5443, 5444, 5445, 5446, 5447, 5450, 5455, 5456, 5459, 5460, 5466, 5475, 5482 | Ja | ≥ Stufe 7 | ≤ 0,40 % | vollständig recycelbar, hergestellt zu 83 % aus natürlichen und recycelten Materialien mit mindestens 25 % Recyclinganteil | Evercare™ | Ja | FloorScore® | Ja | < 10 µg/m³ | > 99 % wachstumshemmend | 99,7 % nach 2 h; 99,9 % nach 5 h | Ja | Ja | 5030-Y80R, 3010-Y40R, 5005-Y50R, 5502-B, 3020-R90B, 5020-B10G, 2010-R70B, 2500-N, 2002-Y50R, 2002-R50B, 1005-Y30R, 6000-N, 5030-R90B, 4502-B, 2040-R90B, 2020-G20Y, 1515-R90B, 6010-Y50R, 1030-Y20R, 1500-N, 2050-R90B, 2050-Y10R, 2030-R40B, 2005-Y30R, 2030-G80Y, 4040-G30Y, 3005-Y50R, 1050-B40G, 1002-Y50R, 3502-R, 3005-R80B, 3050-Y70R, 7005-R50B, 3010-R70B, 2005-Y40R, 7502-B, 3050-R80B, 1502-B, 4010-Y50R | https://cdn.ais-online.de/m2/45/65245/images/94/49020794px2000x1500.jpg
MIPOLAM BIOPLANET 2X20ML - BLENDED ASHES | 3475710549915 | 88925450 | Klasse 23, Klasse 34, Klasse 43 | R 9 | beige, blau, dunkelbeige, dunkelbraun, dunkelgrau, grau, grün, hellbeige, hellgrau, orange, rot, violett | matt | Polyvinylchlorid (PVC) | 2.000,00 | 20.000,00 | max. 2 kV (antistatisch) | kleben | homogen | Bfl-s1 | chemikalienbeständig gem. Herstellerangabe, haushaltschemikalienbeständig | sehr gut | lichtecht | E1 | Rolle | M1 | Bindemittelgehalt Typ I | 25,00 | 2,00 | 2,00 | 2,70 | 6,50 - 72,20 | 0,02 | 5,00 | 0,25 | 5402, 5403, 5404, 5406, 5408, 5409, 5410, 5411, 5412, 5413, 5416, 5417, 5418, 5420, 5422, 5424, 5426, 5427, 5428, 5429, 5430, 5432, 5436, 5437, 5438, 5439, 5441, 5443, 5444, 5445, 5446, 5447, 5450, 5455, 5456, 5459, 5460, 5466, 5475, 5482 | Ja | ≥ Stufe 7 | ≤ 0,40 % | vollständig recycelbar, hergestellt zu 83 % aus natürlichen und recycelten Materialien mit mindestens 25 % Recyclinganteil | Evercare™ | Ja | FloorScore® | Ja | < 10 µg/m³ | > 99 % wachstumshemmend | 99,7 % nach 2 h; 99,9 % nach 5 h | Ja | Ja | 5030-Y80R, 3010-Y40R, 5005-Y50R, 5502-B, 3020-R90B, 5020-B10G, 2010-R70B, 2500-N, 2002-Y50R, 2002-R50B, 1005-Y30R, 6000-N, 5030-R90B, 4502-B, 2040-R90B, 2020-G20Y, 1515-R90B, 6010-Y50R, 1030-Y20R, 1500-N, 2050-R90B, 2050-Y10R, 2030-R40B, 2005-Y30R, 2030-G80Y, 4040-G30Y, 3005-Y50R, 1050-B40G, 1002-Y50R, 3502-R, 3005-R80B, 3050-Y70R, 7005-R50B, 3010-R70B, 2005-Y40R, 7502-B, 3050-R80B, 1502-B, 4010-Y50R | https://cdn.ais-online.de/m2/45/65245/images/64/49020764px2000x1500.jpg
MIPOLAM BIOPLANET 2X20ML - BLUE NUG | 3475710549892 | 88925446 | Klasse 23, Klasse 34, Klasse 43 | R 9 | beige, blau, dunkelbeige, dunkelbraun, dunkelgrau, grau, grün, hellbeige, hellgrau, orange, rot, violett | matt | Polyvinylchlorid (PVC) | 2.000,00 | 20.000,00 | max. 2 kV (antistatisch) | kleben | homogen | Bfl-s1 | chemikalienbeständig gem. Herstellerangabe, haushaltschemikalienbeständig | sehr gut | lichtecht | E1 | Rolle | M1 | Bindemittelgehalt Typ I | 25,00 | 2,00 | 2,00 | 2,70 | 6,50 - 72,20 | 0,02 | 5,00 | 0,25 | 5402, 5403, 5404, 5406, 5408, 5409, 5410, 5411, 5412, 5413, 5416, 5417, 5418, 5420, 5422, 5424, 5426, 5427, 5428, 5429, 5430, 5432, 5436, 5437, 5438, 5439, 5441, 5443, 5444, 5445, 5446, 5447, 5450, 5455, 5456, 5459, 5460, 5466, 5475, 5482 | Ja | ≥ Stufe 7 | ≤ 0,40 % | vollständig recycelbar, hergestellt zu 83 % aus natürlichen und recycelten Materialien mit mindestens 25 % Recyclinganteil | Evercare™ | Ja | FloorScore® | Ja | < 10 µg/m³ | > 99 % wachstumshemmend | 99,7 % nach 2 h; 99,9 % nach 5 h | Ja | Ja | 5030-Y80R, 3010-Y40R, 5005-Y50R, 5502-B, 3020-R90B, 5020-B10G, 2010-R70B, 2500-N, 2002-Y50R, 2002-R50B, 1005-Y30R, 6000-N, 5030-R90B, 4502-B, 2040-R90B, 2020-G20Y, 1515-R90B, 6010-Y50R, 1030-Y20R, 1500-N, 2050-R90B, 2050-Y10R, 2030-R40B, 2005-Y30R, 2030-G80Y, 4040-G30Y, 3005-Y50R, 1050-B40G, 1002-Y50R, 3502-R, 3005-R80B, 3050-Y70R, 7005-R50B, 3010-R70B, 2005-Y40R, 7502-B, 3050-R80B, 1502-B, 4010-Y50R | https://cdn.ais-online.de/m2/45/65245/images/49/49020749px2000x1500.jpg
MIPOLAM BIOPLANET 2X20ML - CHALK DUST | 3475710549625 | 88925408 | Klasse 23, Klasse 34, Klasse 43 | R 9 | beige, blau, dunkelbeige, dunkelbraun, dunkelgrau, grau, grün, hellbeige, hellgrau, orange, rot, violett | matt | Polyvinylchlorid (PVC) | 2.000,00 | 20.000,00 | max. 2 kV (antistatisch) | kleben | homogen | Bfl-s1 | chemikalienbeständig gem. Herstellerangabe, haushaltschemikalienbeständig | sehr gut | lichtecht | E1 | Rolle | M1 | Bindemittelgehalt Typ I | 25,00 | 2,00 | 2,00 | 2,70 | 6,50 - 72,20 | 0,02 | 5,00 | 0,25 | 5402, 5403, 5404, 5406, 5408, 5409, 5410, 5411, 5412, 5413, 5416, 5417, 5418, 5420, 5422, 5424, 5426, 5427, 5428, 5429, 5430, 5432, 5436, 5437, 5438, 5439, 5441, 5443, 5444, 5445, 5446, 5447, 5450, 5455, 5456, 5459, 5460, 5466, 5475, 5482 | Ja | ≥ Stufe 7 | ≤ 0,40 % | vollständig recycelbar, hergestellt zu 83 % aus natürlichen und recycelten Materialien mit mindestens 25 % Recyclinganteil | Evercare™ | Ja | FloorScore® | Ja | < 10 µg/m³ | > 99 % wachstumshemmend | 99,7 % nach 2 h; 99,9 % nach 5 h | Ja | Ja | 5030-Y80R, 3010-Y40R, 5005-Y50R, 5502-B, 3020-R90B, 5020-B10G, 2010-R70B, 2500-N, 2002-Y50R, 2002-R50B, 1005-Y30R, 6000-N, 5030-R90B, 4502-B, 2040-R90B, 2020-G20Y, 1515-R90B, 6010-Y50R, 1030-Y20R, 1500-N, 2050-R90B, 2050-Y10R, 2030-R40B, 2005-Y30R, 2030-G80Y, 4040-G30Y, 3005-Y50R, 1050-B40G, 1002-Y50R, 3502-R, 3005-R80B, 3050-Y70R, 7005-R50B, 3010-R70B, 2005-Y40R, 7502-B, 3050-R80B, 1502-B, 4010-Y50R | https://cdn.ais-online.de/m2/45/65245/images/61/48987261px2000x1500.jpg
MIPOLAM BIOPLANET 2X20ML - CLAY SOIL | 3475710549854 | 88925441 | Klasse 23, Klasse 34, Klasse 43 | R 9 | beige, blau, dunkelbeige, dunkelbraun, dunkelgrau, grau, grün, hellbeige, hellgrau, orange, rot, violett | matt | Polyvinylchlorid (PVC) | 2.000,00 | 20.000,00 | max. 2 kV (antistatisch) | kleben | homogen | Bfl-s1 | chemikalienbeständig gem. Herstellerangabe, haushaltschemikalienbeständig | sehr gut | lichtecht | E1 | Rolle | M1 | Bindemittelgehalt Typ I | 25,00 | 2,00 | 2,00 | 2,70 | 6,50 - 72,20 | 0,02 | 5,00 | 0,25 | 5402, 5403, 5404, 5406, 5408, 5409, 5410, 5411, 5412, 5413, 5416, 5417, 5418, 5420, 5422, 5424, 5426, 5427, 5428, 5429, 5430, 5432, 5436, 5437, 5438, 5439, 5441, 5443, 5444, 5445, 5446, 5447, 5450, 5455, 5456, 5459, 5460, 5466, 5475, 5482 | Ja | ≥ Stufe 7 | ≤ 0,40 % | vollständig recycelbar, hergestellt zu 83 % aus natürlichen und recycelten Materialien mit mindestens 25 % Recyclinganteil | Evercare™ | Ja | FloorScore® | Ja | < 10 µg/m³ | > 99 % wachstumshemmend | 99,7 % nach 2 h; 99,9 % nach 5 h | Ja | Ja | 5030-Y80R, 3010-Y40R, 5005-Y50R, 5502-B, 3020-R90B, 5020-B10G, 2010-R70B, 2500-N, 2002-Y50R, 2002-R50B, 1005-Y30R, 6000-N, 5030-R90B, 4502-B, 2040-R90B, 2020-G20Y, 1515-R90B, 6010-Y50R, 1030-Y20R, 1500-N, 2050-R90B, 2050-Y10R, 2030-R40B, 2005-Y30R, 2030-G80Y, 4040-G30Y, 3005-Y50R, 1050-B40G, 1002-Y50R, 3502-R, 3005-R80B, 3050-Y70R, 7005-R50B, 3010-R70B, 2005-Y40R, 7502-B, 3050-R80B, 1502-B, 4010-Y50R | https://cdn.ais-online.de/m2/45/65245/images/43/48987243px2000x1500.jpg
MIPOLAM BIOPLANET 2X20ML - FOGGY HILL | 3475710549700 | 88925417 | Klasse 23, Klasse 34, Klasse 43 | R 9 | beige, blau, dunkelbeige, dunkelbraun, dunkelgrau, grau, grün, hellbeige, hellgrau, orange, rot, violett | matt | Polyvinylchlorid (PVC) | 2.000,00 | 20.000,00 | max. 2 kV (antistatisch) | kleben | homogen | Bfl-s1 | chemikalienbeständig gem. Herstellerangabe, haushaltschemikalienbeständig | sehr gut | lichtecht | E1 | Rolle | M1 | Bindemittelgehalt Typ I | 25,00 | 2,00 | 2,00 | 2,70 | 6,50 - 72,20 | 0,02 | 5,00 | 0,25 | 5402, 5403, 5404, 5406, 5408, 5409, 5410, 5411, 5412, 5413, 5416, 5417, 5418, 5420, 5422, 5424, 5426, 5427, 5428, 5429, 5430, 5432, 5436, 5437, 5438, 5439, 5441, 5443, 5444, 5445, 5446, 5447, 5450, 5455, 5456, 5459, 5460, 5466, 5475, 5482 | Ja | ≥ Stufe 7 | ≤ 0,40 % | vollständig recycelbar, hergestellt zu 83 % aus natürlichen und recycelten Materialien mit mindestens 25 % Recyclinganteil | Evercare™ | Ja | FloorScore® | Ja | < 10 µg/m³ | > 99 % wachstumshemmend | 99,7 % nach 2 h; 99,9 % nach 5 h | Ja | Ja | 5030-Y80R, 3010-Y40R, 5005-Y50R, 5502-B, 3020-R90B, 5020-B10G, 2010-R70B, 2500-N, 2002-Y50R, 2002-R50B, 1005-Y30R, 6000-N, 5030-R90B, 4502-B, 2040-R90B, 2020-G20Y, 1515-R90B, 6010-Y50R, 1030-Y20R, 1500-N, 2050-R90B, 2050-Y10R, 2030-R40B, 2005-Y30R, 2030-G80Y, 4040-G30Y, 3005-Y50R, 1050-B40G, 1002-Y50R, 3502-R, 3005-R80B, 3050-Y70R, 7005-R50B, 3010-R70B, 2005-Y40R, 7502-B, 3050-R80B, 1502-B, 4010-Y50R | https://cdn.ais-online.de/m2/45/65245/images/58/48987258px2000x1500.jpg
MIPOLAM BIOPLANET 2X20ML - FOG PATCH | 3475710549786 | 88925429 | Klasse 23, Klasse 34, Klasse 43 | R 9 | beige, blau, dunkelbeige, dunkelbraun, dunkelgrau, grau, grün, hellbeige, hellgrau, orange, rot, violett | matt | Polyvinylchlorid (PVC) | 2.000,00 | 20.000,00 | max. 2 kV (antistatisch) | kleben | homogen | Bfl-s1 | chemikalienbeständig gem. Herstellerangabe, haushaltschemikalienbeständig | sehr gut | lichtecht | E1 | Rolle | M1 | Bindemittelgehalt Typ I | 25,00 | 2,00 | 2,00 | 2,70 | 6,50 - 72,20 | 0,02 | 5,00 | 0,25 | 5402, 5403, 5404, 5406, 5408, 5409, 5410, 5411, 5412, 5413, 5416, 5417, 5418, 5420, 5422, 5424, 5426, 5427, 5428, 5429, 5430, 5432, 5436, 5437, 5438, 5439, 5441, 5443, 5444, 5445, 5446, 5447, 5450, 5455, 5456, 5459, 5460, 5466, 5475, 5482 | Ja | ≥ Stufe 7 | ≤ 0,40 % | vollständig recycelbar, hergestellt zu 83 % aus natürlichen und recycelten Materialien mit mindestens 25 % Recyclinganteil | Evercare™ | Ja | FloorScore® | Ja | < 10 µg/m³ | > 99 % wachstumshemmend | 99,7 % nach 2 h; 99,9 % nach 5 h | Ja | Ja | 5030-Y80R, 3010-Y40R, 5005-Y50R, 5502-B, 3020-R90B, 5020-B10G, 2010-R70B, 2500-N, 2002-Y50R, 2002-R50B, 1005-Y30R, 6000-N, 5030-R90B, 4502-B, 2040-R90B, 2020-G20Y, 1515-R90B, 6010-Y50R, 1030-Y20R, 1500-N, 2050-R90B, 2050-Y10R, 2030-R40B, 2005-Y30R, 2030-G80Y, 4040-G30Y, 3005-Y50R, 1050-B40G, 1002-Y50R, 3502-R, 3005-R80B, 3050-Y70R, 7005-R50B, 3010-R70B, 2005-Y40R, 7502-B, 3050-R80B, 1502-B, 4010-Y50R | https://cdn.ais-online.de/m2/45/65245/images/55/49020755px2000x1500.jpg
MIPOLAM BIOPLANET 2X20ML - GREEN ZEST | 3475710549762 | 88925427 | Klasse 23, Klasse 34, Klasse 43 | R 9 | beige, blau, dunkelbeige, dunkelbraun, dunkelgrau, grau, grün, hellbeige, hellgrau, orange, rot, violett | matt | Polyvinylchlorid (PVC) | 2.000,00 | 20.000,00 | max. 2 kV (antistatisch) | kleben | homogen | Bfl-s1 | chemikalienbeständig gem. Herstellerangabe, haushaltschemikalienbeständig | sehr gut | lichtecht | E1 | Rolle | M1 | Bindemittelgehalt Typ I | 25,00 | 2,00 | 2,00 | 2,70 | 6,50 - 72,20 | 0,02 | 5,00 | 0,25 | 5402, 5403, 5404, 5406, 5408, 5409, 5410, 5411, 5412, 5413, 5416, 5417, 5418, 5420, 5422, 5424, 5426, 5427, 5428, 5429, 5430, 5432, 5436, 5437, 5438, 5439, 5441, 5443, 5444, 5445, 5446, 5447, 5450, 5455, 5456, 5459, 5460, 5466, 5475, 5482 | Ja | ≥ Stufe 7 | ≤ 0,40 % | vollständig recycelbar, hergestellt zu 83 % aus natürlichen und recycelten Materialien mit mindestens 25 % Recyclinganteil | Evercare™ | Ja | FloorScore® | Ja | < 10 µg/m³ | > 99 % wachstumshemmend | 99,7 % nach 2 h; 99,9 % nach 5 h | Ja | Ja | 5030-Y80R, 3010-Y40R, 5005-Y50R, 5502-B, 3020-R90B, 5020-B10G, 2010-R70B, 2500-N, 2002-Y50R, 2002-R50B, 1005-Y30R, 6000-N, 5030-R90B, 4502-B, 2040-R90B, 2020-G20Y, 1515-R90B, 6010-Y50R, 1030-Y20R, 1500-N, 2050-R90B, 2050-Y10R, 2030-R40B, 2005-Y30R, 2030-G80Y, 4040-G30Y, 3005-Y50R, 1050-B40G, 1002-Y50R, 3502-R, 3005-R80B, 3050-Y70R, 7005-R50B, 3010-R70B, 2005-Y40R, 7502-B, 3050-R80B, 1502-B, 4010-Y50R | https://cdn.ais-online.de/m2/45/65245/images/34/48987234px2000x1500.jpg
MIPOLAM BIOPLANET 2X20ML - HAWK EYE | 3475710549748 | 88925424 | Klasse 23, Klasse 34, Klasse 43 | R 9 | beige, blau, dunkelbeige, dunkelbraun, dunkelgrau, grau, grün, hellbeige, hellgrau, orange, rot, violett | matt | Polyvinylchlorid (PVC) | 2.000,00 | 20.000,00 | max. 2 kV (antistatisch) | kleben | homogen | Bfl-s1 | chemikalienbeständig gem. Herstellerangabe, haushaltschemikalienbeständig | sehr gut | lichtecht | E1 | Rolle | M1 | Bindemittelgehalt Typ I | 25,00 | 2,00 | 2,00 | 2,70 | 6,50 - 72,20 | 0,02 | 5,00 | 0,25 | 5402, 5403, 5404, 5406, 5408, 5409, 5410, 5411, 5412, 5413, 5416, 5417, 5418, 5420, 5422, 5424, 5426, 5427, 5428, 5429, 5430, 5432, 5436, 5437, 5438, 5439, 5441, 5443, 5444, 5445, 5446, 5447, 5450, 5455, 5456, 5459, 5460, 5466, 5475, 5482 | Ja | ≥ Stufe 7 | ≤ 0,40 % | vollständig recycelbar, hergestellt zu 83 % aus natürlichen und recycelten Materialien mit mindestens 25 % Recyclinganteil | Evercare™ | Ja | FloorScore® | Ja | < 10 µg/m³ | > 99 % wachstumshemmend | 99,7 % nach 2 h; 99,9 % nach 5 h | Ja | Ja | 5030-Y80R, 3010-Y40R, 5005-Y50R, 5502-B, 3020-R90B, 5020-B10G, 2010-R70B, 2500-N, 2002-Y50R, 2002-R50B, 1005-Y30R, 6000-N, 5030-R90B, 4502-B, 2040-R90B, 2020-G20Y, 1515-R90B, 6010-Y50R, 1030-Y20R, 1500-N, 2050-R90B, 2050-Y10R, 2030-R40B, 2005-Y30R, 2030-G80Y, 4040-G30Y, 3005-Y50R, 1050-B40G, 1002-Y50R, 3502-R, 3005-R80B, 3050-Y70R, 7005-R50B, 3010-R70B, 2005-Y40R, 7502-B, 3050-R80B, 1502-B, 4010-Y50R | https://cdn.ais-online.de/m2/45/65245/images/73/49020773px2000x1500.jpg
MIPOLAM BIOPLANET 2X20ML - INTENSE INDIGO | 3475710549939 | 88925456 | Klasse 23, Klasse 34, Klasse 43 | R 9 | beige, blau, dunkelbeige, dunkelbraun, dunkelgrau, grau, grün, hellbeige, hellgrau, orange, rot, violett | matt | Polyvinylchlorid (PVC) | 2.000,00 | 20.000,00 | max. 2 kV (antistatisch) | kleben | homogen | Bfl-s1 | chemikalienbeständig gem. Herstellerangabe, haushaltschemikalienbeständig | sehr gut | lichtecht | E1 | Rolle | M1 | Bindemittelgehalt Typ I | 25,00 | 2,00 | 2,00 | 2,70 | 6,50 - 72,20 | 0,02 | 5,00 | 0,25 | 5402, 5403, 5404, 5406, 5408, 5409, 5410, 5411, 5412, 5413, 5416, 5417, 5418, 5420, 5422, 5424, 5426, 5427, 5428, 5429, 5430, 5432, 5436, 5437, 5438, 5439, 5441, 5443, 5444, 5445, 5446, 5447, 5450, 5455, 5456, 5459, 5460, 5466, 5475, 5482 | Ja | ≥ Stufe 7 | ≤ 0,40 % | vollständig recycelbar, hergestellt zu 83 % aus natürlichen und recycelten Materialien mit mindestens 25 % Recyclinganteil | Evercare™ | Ja | FloorScore® | Ja | < 10 µg/m³ | > 99 % wachstumshemmend | 99,7 % nach 2 h; 99,9 % nach 5 h | Ja | Ja | 5030-Y80R, 3010-Y40R, 5005-Y50R, 5502-B, 3020-R90B, 5020-B10G, 2010-R70B, 2500-N, 2002-Y50R, 2002-R50B, 1005-Y30R, 6000-N, 5030-R90B, 4502-B, 2040-R90B, 2020-G20Y, 1515-R90B, 6010-Y50R, 1030-Y20R, 1500-N, 2050-R90B, 2050-Y10R, 2030-R40B, 2005-Y30R, 2030-G80Y, 4040-G30Y, 3005-Y50R, 1050-B40G, 1002-Y50R, 3502-R, 3005-R80B, 3050-Y70R, 7005-R50B, 3010-R70B, 2005-Y40R, 7502-B, 3050-R80B, 1502-B, 4010-Y50R | https://cdn.ais-online.de/m2/45/65245/images/46/48987246px2000x1500.jpg
MIPOLAM BIOPLANET 2X20ML - INTENSE RUBY | 3475710549977 | 88925475 | Klasse 23, Klasse 34, Klasse 43 | R 9 | beige, blau, dunkelbeige, dunkelbraun, dunkelgrau, grau, grün, hellbeige, hellgrau, orange, rot, violett | matt | Polyvinylchlorid (PVC) | 2.000,00 | 20.000,00 | max. 2 kV (antistatisch) | kleben | homogen | Bfl-s1 | chemikalienbeständig gem. Herstellerangabe, haushaltschemikalienbeständig | sehr gut | lichtecht | E1 | Rolle | M1 | Bindemittelgehalt Typ I | 25,00 | 2,00 | 2,00 | 2,70 | 6,50 - 72,20 | 0,02 | 5,00 | 0,25 | 5402, 5403, 5404, 5406, 5408, 5409, 5410, 5411, 5412, 5413, 5416, 5417, 5418, 5420, 5422, 5424, 5426, 5427, 5428, 5429, 5430, 5432, 5436, 5437, 5438, 5439, 5441, 5443, 5444, 5445, 5446, 5447, 5450, 5455, 5456, 5459, 5460, 5466, 5475, 5482 | Ja | ≥ Stufe 7 | ≤ 0,40 % | vollständig recycelbar, hergestellt zu 83 % aus natürlichen und recycelten Materialien mit mindestens 25 % Recyclinganteil | Evercare™ | Ja | FloorScore® | Ja | < 10 µg/m³ | > 99 % wachstumshemmend | 99,7 % nach 2 h; 99,9 % nach 5 h | Ja | Ja | 5030-Y80R, 3010-Y40R, 5005-Y50R, 5502-B, 3020-R90B, 5020-B10G, 2010-R70B, 2500-N, 2002-Y50R, 2002-R50B, 1005-Y30R, 6000-N, 5030-R90B, 4502-B, 2040-R90B, 2020-G20Y, 1515-R90B, 6010-Y50R, 1030-Y20R, 1500-N, 2050-R90B, 2050-Y10R, 2030-R40B, 2005-Y30R, 2030-G80Y, 4040-G30Y, 3005-Y50R, 1050-B40G, 1002-Y50R, 3502-R, 3005-R80B, 3050-Y70R, 7005-R50B, 3010-R70B, 2005-Y40R, 7502-B, 3050-R80B, 1502-B, 4010-Y50R | https://cdn.ais-online.de/m2/45/65245/images/67/48987267px2000x1500.jpg
MIPOLAM BIOPLANET 2X20ML - IVORY DUST | 3475710549588 | 88925402 | Klasse 23, Klasse 34, Klasse 43 | R 9 | beige, blau, dunkelbeige, dunkelbraun, dunkelgrau, grau, grün, hellbeige, hellgrau, orange, rot, violett | matt | Polyvinylchlorid (PVC) | 2.000,00 | 20.000,00 | max. 2 kV (antistatisch) | kleben | homogen | Bfl-s1 | chemikalienbeständig gem. Herstellerangabe, haushaltschemikalienbeständig | sehr gut | lichtecht | E1 | Rolle | M1 | Bindemittelgehalt Typ I | 25,00 | 2,00 | 2,00 | 2,70 | 6,50 - 72,20 | 0,02 | 5,00 | 0,25 | 5402, 5403, 5404, 5406, 5408, 5409, 5410, 5411, 5412, 5413, 5416, 5417, 5418, 5420, 5422, 5424, 5426, 5427, 5428, 5429, 5430, 5432, 5436, 5437, 5438, 5439, 5441, 5443, 5444, 5445, 5446, 5447, 5450, 5455, 5456, 5459, 5460, 5466, 5475, 5482 | Ja | ≥ Stufe 7 | ≤ 0,40 % | vollständig recycelbar, hergestellt zu 83 % aus natürlichen und recycelten Materialien mit mindestens 25 % Recyclinganteil | Evercare™ | Ja | FloorScore® | Ja | < 10 µg/m³ | > 99 % wachstumshemmend | 99,7 % nach 2 h; 99,9 % nach 5 h | Ja | Ja | 5030-Y80R, 3010-Y40R, 5005-Y50R, 5502-B, 3020-R90B, 5020-B10G, 2010-R70B, 2500-N, 2002-Y50R, 2002-R50B, 1005-Y30R, 6000-N, 5030-R90B, 4502-B, 2040-R90B, 2020-G20Y, 1515-R90B, 6010-Y50R, 1030-Y20R, 1500-N, 2050-R90B, 2050-Y10R, 2030-R40B, 2005-Y30R, 2030-G80Y, 4040-G30Y, 3005-Y50R, 1050-B40G, 1002-Y50R, 3502-R, 3005-R80B, 3050-Y70R, 7005-R50B, 3010-R70B, 2005-Y40R, 7502-B, 3050-R80B, 1502-B, 4010-Y50R | https://cdn.ais-online.de/m2/45/65245/images/31/49020731px2000x1500.jpg
MIPOLAM BIOPLANET 2X20ML - LAVA FLOW | 3475710549922 | 88925455 | Klasse 23, Klasse 34, Klasse 43 | R 9 | beige, blau, dunkelbeige, dunkelbraun, dunkelgrau, grau, grün, hellbeige, hellgrau, orange, rot, violett | matt | Polyvinylchlorid (PVC) | 2.000,00 | 20.000,00 | max. 2 kV (antistatisch) | kleben | homogen | Bfl-s1 | chemikalienbeständig gem. Herstellerangabe, haushaltschemikalienbeständig | sehr gut | lichtecht | E1 | Rolle | M1 | Bindemittelgehalt Typ I | 25,00 | 2,00 | 2,00 | 2,70 | 6,50 - 72,20 | 0,02 | 5,00 | 0,25 | 5402, 5403, 5404, 5406, 5408, 5409, 5410, 5411, 5412, 5413, 5416, 5417, 5418, 5420, 5422, 5424, 5426, 5427, 5428, 5429, 5430, 5432, 5436, 5437, 5438, 5439, 5441, 5443, 5444, 5445, 5446, 5447, 5450, 5455, 5456, 5459, 5460, 5466, 5475, 5482 | Ja | ≥ Stufe 7 | ≤ 0,40 % | vollständig recycelbar, hergestellt zu 83 % aus natürlichen und recycelten Materialien mit mindestens 25 % Recyclinganteil | Evercare™ | Ja | FloorScore® | Ja | < 10 µg/m³ | > 99 % wachstumshemmend | 99,7 % nach 2 h; 99,9 % nach 5 h | Ja | Ja | 5030-Y80R, 3010-Y40R, 5005-Y50R, 5502-B, 3020-R90B, 5020-B10G, 2010-R70B, 2500-N, 2002-Y50R, 2002-R50B, 1005-Y30R, 6000-N, 5030-R90B, 4502-B, 2040-R90B, 2020-G20Y, 1515-R90B, 6010-Y50R, 1030-Y20R, 1500-N, 2050-R90B, 2050-Y10R, 2030-R40B, 2005-Y30R, 2030-G80Y, 4040-G30Y, 3005-Y50R, 1050-B40G, 1002-Y50R, 3502-R, 3005-R80B, 3050-Y70R, 7005-R50B, 3010-R70B, 2005-Y40R, 7502-B, 3050-R80B, 1502-B, 4010-Y50R | https://cdn.ais-online.de/m2/45/65245/images/55/48987255px2000x1500.jpg
MIPOLAM BIOPLANET 2X20ML - LAVA STONE | 3475710549953 | 88925460 | Klasse 23, Klasse 34, Klasse 43 | R 9 | beige, blau, dunkelbeige, dunkelbraun, dunkelgrau, grau, grün, hellbeige, hellgrau, orange, rot, violett | matt | Polyvinylchlorid (PVC) | 2.000,00 | 20.000,00 | max. 2 kV (antistatisch) | kleben | homogen | Bfl-s1 | chemikalienbeständig gem. Herstellerangabe, haushaltschemikalienbeständig | sehr gut | lichtecht | E1 | Rolle | M1 | Bindemittelgehalt Typ I | 25,00 | 2,00 | 2,00 | 2,70 | 6,50 - 72,20 | 0,02 | 5,00 | 0,25 | 5402, 5403, 5404, 5406, 5408, 5409, 5410, 5411, 5412, 5413, 5416, 5417, 5418, 5420, 5422, 5424, 5426, 5427, 5428, 5429, 5430, 5432, 5436, 5437, 5438, 5439, 5441, 5443, 5444, 5445, 5446, 5447, 5450, 5455, 5456, 5459, 5460, 5466, 5475, 5482 | Ja | ≥ Stufe 7 | ≤ 0,40 % | vollständig recycelbar, hergestellt zu 83 % aus natürlichen und recycelten Materialien mit mindestens 25 % Recyclinganteil | Evercare™ | Ja | FloorScore® | Ja | < 10 µg/m³ | > 99 % wachstumshemmend | 99,7 % nach 2 h; 99,9 % nach 5 h | Ja | Ja | 5030-Y80R, 3010-Y40R, 5005-Y50R, 5502-B, 3020-R90B, 5020-B10G, 2010-R70B, 2500-N, 2002-Y50R, 2002-R50B, 1005-Y30R, 6000-N, 5030-R90B, 4502-B, 2040-R90B, 2020-G20Y, 1515-R90B, 6010-Y50R, 1030-Y20R, 1500-N, 2050-R90B, 2050-Y10R, 2030-R40B, 2005-Y30R, 2030-G80Y, 4040-G30Y, 3005-Y50R, 1050-B40G, 1002-Y50R, 3502-R, 3005-R80B, 3050-Y70R, 7005-R50B, 3010-R70B, 2005-Y40R, 7502-B, 3050-R80B, 1502-B, 4010-Y50R | https://cdn.ais-online.de/m2/45/65245/images/67/49020767px2000x1500.jpg
MIPOLAM BIOPLANET 2X20ML - MOON DUST | 3475710549595 | 88925403 | Klasse 23, Klasse 34, Klasse 43 | R 9 | beige, blau, dunkelbeige, dunkelbraun, dunkelgrau, grau, grün, hellbeige, hellgrau, orange, rot, violett | matt | Polyvinylchlorid (PVC) | 2.000,00 | 20.000,00 | max. 2 kV (antistatisch) | kleben | homogen | Bfl-s1 | chemikalienbeständig gem. Herstellerangabe, haushaltschemikalienbeständig | sehr gut | lichtecht | E1 | Rolle | M1 | Bindemittelgehalt Typ I | 25,00 | 2,00 | 2,00 | 2,70 | 6,50 - 72,20 | 0,02 | 5,00 | 0,25 | 5402, 5403, 5404, 5406, 5408, 5409, 5410, 5411, 5412, 5413, 5416, 5417, 5418, 5420, 5422, 5424, 5426, 5427, 5428, 5429, 5430, 5432, 5436, 5437, 5438, 5439, 5441, 5443, 5444, 5445, 5446, 5447, 5450, 5455, 5456, 5459, 5460, 5466, 5475, 5482 | Ja | ≥ Stufe 7 | ≤ 0,40 % | vollständig recycelbar, hergestellt zu 83 % aus natürlichen und recycelten Materialien mit mindestens 25 % Recyclinganteil | Evercare™ | Ja | FloorScore® | Ja | < 10 µg/m³ | > 99 % wachstumshemmend | 99,7 % nach 2 h; 99,9 % nach 5 h | Ja | Ja | 5030-Y80R, 3010-Y40R, 5005-Y50R, 5502-B, 3020-R90B, 5020-B10G, 2010-R70B, 2500-N, 2002-Y50R, 2002-R50B, 1005-Y30R, 6000-N, 5030-R90B, 4502-B, 2040-R90B, 2020-G20Y, 1515-R90B, 6010-Y50R, 1030-Y20R, 1500-N, 2050-R90B, 2050-Y10R, 2030-R40B, 2005-Y30R, 2030-G80Y, 4040-G30Y, 3005-Y50R, 1050-B40G, 1002-Y50R, 3502-R, 3005-R80B, 3050-Y70R, 7005-R50B, 3010-R70B, 2005-Y40R, 7502-B, 3050-R80B, 1502-B, 4010-Y50R | https://cdn.ais-online.de/m2/45/65245/images/40/49020740px2000x1500.jpg
MIPOLAM BIOPLANET 2X20ML - MOON STONE | 3475710549663 | 88925412 | Klasse 23, Klasse 34, Klasse 43 | R 9 | beige, blau, dunkelbeige, dunkelbraun, dunkelgrau, grau, grün, hellbeige, hellgrau, orange, rot, violett | matt | Polyvinylchlorid (PVC) | 2.000,00 | 20.000,00 | max. 2 kV (antistatisch) | kleben | homogen | Bfl-s1 | chemikalienbeständig gem. Herstellerangabe, haushaltschemikalienbeständig | sehr gut | lichtecht | E1 | Rolle | M1 | Bindemittelgehalt Typ I | 25,00 | 2,00 | 2,00 | 2,70 | 6,50 - 72,20 | 0,02 | 5,00 | 0,25 | 5402, 5403, 5404, 5406, 5408, 5409, 5410, 5411, 5412, 5413, 5416, 5417, 5418, 5420, 5422, 5424, 5426, 5427, 5428, 5429, 5430, 5432, 5436, 5437, 5438, 5439, 5441, 5443, 5444, 5445, 5446, 5447, 5450, 5455, 5456, 5459, 5460, 5466, 5475, 5482 | Ja | ≥ Stufe 7 | ≤ 0,40 % | vollständig recycelbar, hergestellt zu 83 % aus natürlichen und recycelten Materialien mit mindestens 25 % Recyclinganteil | Evercare™ | Ja | FloorScore® | Ja | < 10 µg/m³ | > 99 % wachstumshemmend | 99,7 % nach 2 h; 99,9 % nach 5 h | Ja | Ja | 5030-Y80R, 3010-Y40R, 5005-Y50R, 5502-B, 3020-R90B, 5020-B10G, 2010-R70B, 2500-N, 2002-Y50R, 2002-R50B, 1005-Y30R, 6000-N, 5030-R90B, 4502-B, 2040-R90B, 2020-G20Y, 1515-R90B, 6010-Y50R, 1030-Y20R, 1500-N, 2050-R90B, 2050-Y10R, 2030-R40B, 2005-Y30R, 2030-G80Y, 4040-G30Y, 3005-Y50R, 1050-B40G, 1002-Y50R, 3502-R, 3005-R80B, 3050-Y70R, 7005-R50B, 3010-R70B, 2005-Y40R, 7502-B, 3050-R80B, 1502-B, 4010-Y50R | https://cdn.ais-online.de/m2/45/65245/images/76/48987276px2000x1500.jpg
MIPOLAM BIOPLANET 2X20ML - MOON WAY | 3475710549847 | 88925439 | Klasse 23, Klasse 34, Klasse 43 | R 9 | beige, blau, dunkelbeige, dunkelbraun, dunkelgrau, grau, grün, hellbeige, hellgrau, orange, rot, violett | matt | Polyvinylchlorid (PVC) | 2.000,00 | 20.000,00 | max. 2 kV (antistatisch) | kleben | homogen | Bfl-s1 | chemikalienbeständig gem. Herstellerangabe, haushaltschemikalienbeständig | sehr gut | lichtecht | E1 | Rolle | M1 | Bindemittelgehalt Typ I | 25,00 | 2,00 | 2,00 | 2,70 | 6,50 - 72,20 | 0,02 | 5,00 | 0,25 | 5402, 5403, 5404, 5406, 5408, 5409, 5410, 5411, 5412, 5413, 5416, 5417, 5418, 5420, 5422, 5424, 5426, 5427, 5428, 5429, 5430, 5432, 5436, 5437, 5438, 5439, 5441, 5443, 5444, 5445, 5446, 5447, 5450, 5455, 5456, 5459, 5460, 5466, 5475, 5482 | Ja | ≥ Stufe 7 | ≤ 0,40 % | vollständig recycelbar, hergestellt zu 83 % aus natürlichen und recycelten Materialien mit mindestens 25 % Recyclinganteil | Evercare™ | Ja | FloorScore® | Ja | < 10 µg/m³ | > 99 % wachstumshemmend | 99,7 % nach 2 h; 99,9 % nach 5 h | Ja | Ja | 5030-Y80R, 3010-Y40R, 5005-Y50R, 5502-B, 3020-R90B, 5020-B10G, 2010-R70B, 2500-N, 2002-Y50R, 2002-R50B, 1005-Y30R, 6000-N, 5030-R90B, 4502-B, 2040-R90B, 2020-G20Y, 1515-R90B, 6010-Y50R, 1030-Y20R, 1500-N, 2050-R90B, 2050-Y10R, 2030-R40B, 2005-Y30R, 2030-G80Y, 4040-G30Y, 3005-Y50R, 1050-B40G, 1002-Y50R, 3502-R, 3005-R80B, 3050-Y70R, 7005-R50B, 3010-R70B, 2005-Y40R, 7502-B, 3050-R80B, 1502-B, 4010-Y50R | https://cdn.ais-online.de/m2/45/65245/images/82/49020782px2000x1500.jpg
MIPOLAM BIOPLANET 2X20ML - MOQUI | 3475710549618 | 88925406 | Klasse 23, Klasse 34, Klasse 43 | R 9 | beige, blau, dunkelbeige, dunkelbraun, dunkelgrau, grau, grün, hellbeige, hellgrau, orange, rot, violett | matt | Polyvinylchlorid (PVC) | 2.000,00 | 20.000,00 | max. 2 kV (antistatisch) | kleben | homogen | Bfl-s1 | chemikalienbeständig gem. Herstellerangabe, haushaltschemikalienbeständig | sehr gut | lichtecht | E1 | Rolle | M1 | Bindemittelgehalt Typ I | 25,00 | 2,00 | 2,00 | 2,70 | 6,50 - 72,20 | 0,02 | 5,00 | 0,25 | 5402, 5403, 5404, 5406, 5408, 5409, 5410, 5411, 5412, 5413, 5416, 5417, 5418, 5420, 5422, 5424, 5426, 5427, 5428, 5429, 5430, 5432, 5436, 5437, 5438, 5439, 5441, 5443, 5444, 5445, 5446, 5447, 5450, 5455, 5456, 5459, 5460, 5466, 5475, 5482 | Ja | ≥ Stufe 7 | ≤ 0,40 % | vollständig recycelbar, hergestellt zu 83 % aus natürlichen und recycelten Materialien mit mindestens 25 % Recyclinganteil | Evercare™ | Ja | FloorScore® | Ja | < 10 µg/m³ | > 99 % wachstumshemmend | 99,7 % nach 2 h; 99,9 % nach 5 h | Ja | Ja | 5030-Y80R, 3010-Y40R, 5005-Y50R, 5502-B, 3020-R90B, 5020-B10G, 2010-R70B, 2500-N, 2002-Y50R, 2002-R50B, 1005-Y30R, 6000-N, 5030-R90B, 4502-B, 2040-R90B, 2020-G20Y, 1515-R90B, 6010-Y50R, 1030-Y20R, 1500-N, 2050-R90B, 2050-Y10R, 2030-R40B, 2005-Y30R, 2030-G80Y, 4040-G30Y, 3005-Y50R, 1050-B40G, 1002-Y50R, 3502-R, 3005-R80B, 3050-Y70R, 7005-R50B, 3010-R70B, 2005-Y40R, 7502-B, 3050-R80B, 1502-B, 4010-Y50R | https://cdn.ais-online.de/m2/45/65245/images/25/48987225px2000x1500.jpg
MIPOLAM BIOPLANET 2X20ML - PEBBLE BEACH | 3475710549632 | 88925409 | Klasse 23, Klasse 34, Klasse 43 | R 9 | beige, blau, dunkelbeige, dunkelbraun, dunkelgrau, grau, grün, hellbeige, hellgrau, orange, rot, violett | matt | Polyvinylchlorid (PVC) | 2.000,00 | 20.000,00 | max. 2 kV (antistatisch) | kleben | homogen | Bfl-s1 | chemikalienbeständig gem. Herstellerangabe, haushaltschemikalienbeständig | sehr gut | lichtecht | E1 | Rolle | M1 | Bindemittelgehalt Typ I | 25,00 | 2,00 | 2,00 | 2,70 | 6,50 - 72,20 | 0,02 | 5,00 | 0,25 | 5402, 5403, 5404, 5406, 5408, 5409, 5410, 5411, 5412, 5413, 5416, 5417, 5418, 5420, 5422, 5424, 5426, 5427, 5428, 5429, 5430, 5432, 5436, 5437, 5438, 5439, 5441, 5443, 5444, 5445, 5446, 5447, 5450, 5455, 5456, 5459, 5460, 5466, 5475, 5482 | Ja | ≥ Stufe 7 | ≤ 0,40 % | vollständig recycelbar, hergestellt zu 83 % aus natürlichen und recycelten Materialien mit mindestens 25 % Recyclinganteil | Evercare™ | Ja | FloorScore® | Ja | < 10 µg/m³ | > 99 % wachstumshemmend | 99,7 % nach 2 h; 99,9 % nach 5 h | Ja | Ja | 5030-Y80R, 3010-Y40R, 5005-Y50R, 5502-B, 3020-R90B, 5020-B10G, 2010-R70B, 2500-N, 2002-Y50R, 2002-R50B, 1005-Y30R, 6000-N, 5030-R90B, 4502-B, 2040-R90B, 2020-G20Y, 1515-R90B, 6010-Y50R, 1030-Y20R, 1500-N, 2050-R90B, 2050-Y10R, 2030-R40B, 2005-Y30R, 2030-G80Y, 4040-G30Y, 3005-Y50R, 1050-B40G, 1002-Y50R, 3502-R, 3005-R80B, 3050-Y70R, 7005-R50B, 3010-R70B, 2005-Y40R, 7502-B, 3050-R80B, 1502-B, 4010-Y50R | https://cdn.ais-online.de/m2/45/65245/images/70/49020770px2000x1500.jpg
MIPOLAM BIOPLANET 2X20ML - RAIN FALL | 3475710549670 | 88925413 | Klasse 23, Klasse 34, Klasse 43 | R 9 | beige, blau, dunkelbeige, dunkelbraun, dunkelgrau, grau, grün, hellbeige, hellgrau, orange, rot, violett | matt | Polyvinylchlorid (PVC) | 2.000,00 | 20.000,00 | max. 2 kV (antistatisch) | kleben | homogen | Bfl-s1 | chemikalienbeständig gem. Herstellerangabe, haushaltschemikalienbeständig | sehr gut | lichtecht | E1 | Rolle | M1 | Bindemittelgehalt Typ I | 25,00 | 2,00 | 2,00 | 2,70 | 6,50 - 72,20 | 0,02 | 5,00 | 0,25 | 5402, 5403, 5404, 5406, 5408, 5409, 5410, 5411, 5412, 5413, 5416, 5417, 5418, 5420, 5422, 5424, 5426, 5427, 5428, 5429, 5430, 5432, 5436, 5437, 5438, 5439, 5441, 5443, 5444, 5445, 5446, 5447, 5450, 5455, 5456, 5459, 5460, 5466, 5475, 5482 | Ja | ≥ Stufe 7 | ≤ 0,40 % | vollständig recycelbar, hergestellt zu 83 % aus natürlichen und recycelten Materialien mit mindestens 25 % Recyclinganteil | Evercare™ | Ja | FloorScore® | Ja | < 10 µg/m³ | > 99 % wachstumshemmend | 99,7 % nach 2 h; 99,9 % nach 5 h | Ja | Ja | 5030-Y80R, 3010-Y40R, 5005-Y50R, 5502-B, 3020-R90B, 5020-B10G, 2010-R70B, 2500-N, 2002-Y50R, 2002-R50B, 1005-Y30R, 6000-N, 5030-R90B, 4502-B, 2040-R90B, 2020-G20Y, 1515-R90B, 6010-Y50R, 1030-Y20R, 1500-N, 2050-R90B, 2050-Y10R, 2030-R40B, 2005-Y30R, 2030-G80Y, 4040-G30Y, 3005-Y50R, 1050-B40G, 1002-Y50R, 3502-R, 3005-R80B, 3050-Y70R, 7005-R50B, 3010-R70B, 2005-Y40R, 7502-B, 3050-R80B, 1502-B, 4010-Y50R | https://cdn.ais-online.de/m2/45/65245/images/64/48987264px2000x1500.jpg
MIPOLAM BIOPLANET 2X20ML - REEF WATER | 3475710549823 | 88925437 | Klasse 23, Klasse 34, Klasse 43 | R 9 | beige, blau, dunkelbeige, dunkelbraun, dunkelgrau, grau, grün, hellbeige, hellgrau, orange, rot, violett | matt | Polyvinylchlorid (PVC) | 2.000,00 | 20.000,00 | max. 2 kV (antistatisch) | kleben | homogen | Bfl-s1 | chemikalienbeständig gem. Herstellerangabe, haushaltschemikalienbeständig | sehr gut | lichtecht | E1 | Rolle | M1 | Bindemittelgehalt Typ I | 25,00 | 2,00 | 2,00 | 2,70 | 6,50 - 72,20 | 0,02 | 5,00 | 0,25 | 5402, 5403, 5404, 5406, 5408, 5409, 5410, 5411, 5412, 5413, 5416, 5417, 5418, 5420, 5422, 5424, 5426, 5427, 5428, 5429, 5430, 5432, 5436, 5437, 5438, 5439, 5441, 5443, 5444, 5445, 5446, 5447, 5450, 5455, 5456, 5459, 5460, 5466, 5475, 5482 | Ja | ≥ Stufe 7 | ≤ 0,40 % | vollständig recycelbar, hergestellt zu 83 % aus natürlichen und recycelten Materialien mit mindestens 25 % Recyclinganteil | Evercare™ | Ja | FloorScore® | Ja | < 10 µg/m³ | > 99 % wachstumshemmend | 99,7 % nach 2 h; 99,9 % nach 5 h | Ja | Ja | 5030-Y80R, 3010-Y40R, 5005-Y50R, 5502-B, 3020-R90B, 5020-B10G, 2010-R70B, 2500-N, 2002-Y50R, 2002-R50B, 1005-Y30R, 6000-N, 5030-R90B, 4502-B, 2040-R90B, 2020-G20Y, 1515-R90B, 6010-Y50R, 1030-Y20R, 1500-N, 2050-R90B, 2050-Y10R, 2030-R40B, 2005-Y30R, 2030-G80Y, 4040-G30Y, 3005-Y50R, 1050-B40G, 1002-Y50R, 3502-R, 3005-R80B, 3050-Y70R, 7005-R50B, 3010-R70B, 2005-Y40R, 7502-B, 3050-R80B, 1502-B, 4010-Y50R | https://cdn.ais-online.de/m2/45/65245/images/61/49020761px2000x1500.jpg
MIPOLAM BIOPLANET 2X20ML - ROCKY BLUE | 3475710549960 | 88925466 | Klasse 23, Klasse 34, Klasse 43 | R 9 | beige, blau, dunkelbeige, dunkelbraun, dunkelgrau, grau, grün, hellbeige, hellgrau, orange, rot, violett | matt | Polyvinylchlorid (PVC) | 2.000,00 | 20.000,00 | max. 2 kV (antistatisch) | kleben | homogen | Bfl-s1 | chemikalienbeständig gem. Herstellerangabe, haushaltschemikalienbeständig | sehr gut | lichtecht | E1 | Rolle | M1 | Bindemittelgehalt Typ I | 25,00 | 2,00 | 2,00 | 2,70 | 6,50 - 72,20 | 0,02 | 5,00 | 0,25 | 5402, 5403, 5404, 5406, 5408, 5409, 5410, 5411, 5412, 5413, 5416, 5417, 5418, 5420, 5422, 5424, 5426, 5427, 5428, 5429, 5430, 5432, 5436, 5437, 5438, 5439, 5441, 5443, 5444, 5445, 5446, 5447, 5450, 5455, 5456, 5459, 5460, 5466, 5475, 5482 | Ja | ≥ Stufe 7 | ≤ 0,40 % | vollständig recycelbar, hergestellt zu 83 % aus natürlichen und recycelten Materialien mit mindestens 25 % Recyclinganteil | Evercare™ | Ja | FloorScore® | Ja | < 10 µg/m³ | > 99 % wachstumshemmend | 99,7 % nach 2 h; 99,9 % nach 5 h | Ja | Ja | 5030-Y80R, 3010-Y40R, 5005-Y50R, 5502-B, 3020-R90B, 5020-B10G, 2010-R70B, 2500-N, 2002-Y50R, 2002-R50B, 1005-Y30R, 6000-N, 5030-R90B, 4502-B, 2040-R90B, 2020-G20Y, 1515-R90B, 6010-Y50R, 1030-Y20R, 1500-N, 2050-R90B, 2050-Y10R, 2030-R40B, 2005-Y30R, 2030-G80Y, 4040-G30Y, 3005-Y50R, 1050-B40G, 1002-Y50R, 3502-R, 3005-R80B, 3050-Y70R, 7005-R50B, 3010-R70B, 2005-Y40R, 7502-B, 3050-R80B, 1502-B, 4010-Y50R | https://cdn.ais-online.de/m2/45/65245/images/58/49020758px2000x1500.jpg
MIPOLAM BIOPLANET 2X20ML - ROCKY HILL | 3475710549878 | 88925444 | Klasse 23, Klasse 34, Klasse 43 | R 9 | beige, blau, dunkelbeige, dunkelbraun, dunkelgrau, grau, grün, hellbeige, hellgrau, orange, rot, violett | matt | Polyvinylchlorid (PVC) | 2.000,00 | 20.000,00 | max. 2 kV (antistatisch) | kleben | homogen | Bfl-s1 | chemikalienbeständig gem. Herstellerangabe, haushaltschemikalienbeständig | sehr gut | lichtecht | E1 | Rolle | M1 | Bindemittelgehalt Typ I | 25,00 | 2,00 | 2,00 | 2,70 | 6,50 - 72,20 | 0,02 | 5,00 | 0,25 | 5402, 5403, 5404, 5406, 5408, 5409, 5410, 5411, 5412, 5413, 5416, 5417, 5418, 5420, 5422, 5424, 5426, 5427, 5428, 5429, 5430, 5432, 5436, 5437, 5438, 5439, 5441, 5443, 5444, 5445, 5446, 5447, 5450, 5455, 5456, 5459, 5460, 5466, 5475, 5482 | Ja | ≥ Stufe 7 | ≤ 0,40 % | vollständig recycelbar, hergestellt zu 83 % aus natürlichen und recycelten Materialien mit mindestens 25 % Recyclinganteil | Evercare™ | Ja | FloorScore® | Ja | < 10 µg/m³ | > 99 % wachstumshemmend | 99,7 % nach 2 h; 99,9 % nach 5 h | Ja | Ja | 5030-Y80R, 3010-Y40R, 5005-Y50R, 5502-B, 3020-R90B, 5020-B10G, 2010-R70B, 2500-N, 2002-Y50R, 2002-R50B, 1005-Y30R, 6000-N, 5030-R90B, 4502-B, 2040-R90B, 2020-G20Y, 1515-R90B, 6010-Y50R, 1030-Y20R, 1500-N, 2050-R90B, 2050-Y10R, 2030-R40B, 2005-Y30R, 2030-G80Y, 4040-G30Y, 3005-Y50R, 1050-B40G, 1002-Y50R, 3502-R, 3005-R80B, 3050-Y70R, 7005-R50B, 3010-R70B, 2005-Y40R, 7502-B, 3050-R80B, 1502-B, 4010-Y50R | https://cdn.ais-online.de/m2/45/65245/images/79/49020779px2000x1500.jpg
MIPOLAM BIOPLANET 2X20ML - SHADOW | 3475710549755 | 88925426 | Klasse 23, Klasse 34, Klasse 43 | R 9 | beige, blau, dunkelbeige, dunkelbraun, dunkelgrau, grau, grün, hellbeige, hellgrau, orange, rot, violett | matt | Polyvinylchlorid (PVC) | 2.000,00 | 20.000,00 | max. 2 kV (antistatisch) | kleben | homogen | Bfl-s1 | chemikalienbeständig gem. Herstellerangabe, haushaltschemikalienbeständig | sehr gut | lichtecht | E1 | Rolle | M1 | Bindemittelgehalt Typ I | 25,00 | 2,00 | 2,00 | 2,70 | 6,50 - 72,20 | 0,02 | 5,00 | 0,25 | 5402, 5403, 5404, 5406, 5408, 5409, 5410, 5411, 5412, 5413, 5416, 5417, 5418, 5420, 5422, 5424, 5426, 5427, 5428, 5429, 5430, 5432, 5436, 5437, 5438, 5439, 5441, 5443, 5444, 5445, 5446, 5447, 5450, 5455, 5456, 5459, 5460, 5466, 5475, 5482 | Ja | ≥ Stufe 7 | ≤ 0,40 % | vollständig recycelbar, hergestellt zu 83 % aus natürlichen und recycelten Materialien mit mindestens 25 % Recyclinganteil | Evercare™ | Ja | FloorScore® | Ja | < 10 µg/m³ | > 99 % wachstumshemmend | 99,7 % nach 2 h; 99,9 % nach 5 h | Ja | Ja | 5030-Y80R, 3010-Y40R, 5005-Y50R, 5502-B, 3020-R90B, 5020-B10G, 2010-R70B, 2500-N, 2002-Y50R, 2002-R50B, 1005-Y30R, 6000-N, 5030-R90B, 4502-B, 2040-R90B, 2020-G20Y, 1515-R90B, 6010-Y50R, 1030-Y20R, 1500-N, 2050-R90B, 2050-Y10R, 2030-R40B, 2005-Y30R, 2030-G80Y, 4040-G30Y, 3005-Y50R, 1050-B40G, 1002-Y50R, 3502-R, 3005-R80B, 3050-Y70R, 7005-R50B, 3010-R70B, 2005-Y40R, 7502-B, 3050-R80B, 1502-B, 4010-Y50R | https://cdn.ais-online.de/m2/45/65245/images/37/49020737px2000x1500.jpg
MIPOLAM BIOPLANET 2X20ML - SHEDDED GROUND | 3475710549779 | 88925428 | Klasse 23, Klasse 34, Klasse 43 | R 9 | beige, blau, dunkelbeige, dunkelbraun, dunkelgrau, grau, grün, hellbeige, hellgrau, orange, rot, violett | matt | Polyvinylchlorid (PVC) | 2.000,00 | 20.000,00 | max. 2 kV (antistatisch) | kleben | homogen | Bfl-s1 | chemikalienbeständig gem. Herstellerangabe, haushaltschemikalienbeständig | sehr gut | lichtecht | E1 | Rolle | M1 | Bindemittelgehalt Typ I | 25,00 | 2,00 | 2,00 | 2,70 | 6,50 - 72,20 | 0,02 | 5,00 | 0,25 | 5402, 5403, 5404, 5406, 5408, 5409, 5410, 5411, 5412, 5413, 5416, 5417, 5418, 5420, 5422, 5424, 5426, 5427, 5428, 5429, 5430, 5432, 5436, 5437, 5438, 5439, 5441, 5443, 5444, 5445, 5446, 5447, 5450, 5455, 5456, 5459, 5460, 5466, 5475, 5482 | Ja | ≥ Stufe 7 | ≤ 0,40 % | vollständig recycelbar, hergestellt zu 83 % aus natürlichen und recycelten Materialien mit mindestens 25 % Recyclinganteil | Evercare™ | Ja | FloorScore® | Ja | < 10 µg/m³ | > 99 % wachstumshemmend | 99,7 % nach 2 h; 99,9 % nach 5 h | Ja | Ja | 5030-Y80R, 3010-Y40R, 5005-Y50R, 5502-B, 3020-R90B, 5020-B10G, 2010-R70B, 2500-N, 2002-Y50R, 2002-R50B, 1005-Y30R, 6000-N, 5030-R90B, 4502-B, 2040-R90B, 2020-G20Y, 1515-R90B, 6010-Y50R, 1030-Y20R, 1500-N, 2050-R90B, 2050-Y10R, 2030-R40B, 2005-Y30R, 2030-G80Y, 4040-G30Y, 3005-Y50R, 1050-B40G, 1002-Y50R, 3502-R, 3005-R80B, 3050-Y70R, 7005-R50B, 3010-R70B, 2005-Y40R, 7502-B, 3050-R80B, 1502-B, 4010-Y50R | https://cdn.ais-online.de/m2/45/65245/images/52/49020752px2000x1500.jpg
MIPOLAM BIOPLANET 2X20ML - SIDERAL GREY | 3475710549793 | 88925430 | Klasse 23, Klasse 34, Klasse 43 | R 9 | beige, blau, dunkelbeige, dunkelbraun, dunkelgrau, grau, grün, hellbeige, hellgrau, orange, rot, violett | matt | Polyvinylchlorid (PVC) | 2.000,00 | 20.000,00 | max. 2 kV (antistatisch) | kleben | homogen | Bfl-s1 | chemikalienbeständig gem. Herstellerangabe, haushaltschemikalienbeständig | sehr gut | lichtecht | E1 | Rolle | M1 | Bindemittelgehalt Typ I | 25,00 | 2,00 | 2,00 | 2,70 | 6,50 - 72,20 | 0,02 | 5,00 | 0,25 | 5402, 5403, 5404, 5406, 5408, 5409, 5410, 5411, 5412, 5413, 5416, 5417, 5418, 5420, 5422, 5424, 5426, 5427, 5428, 5429, 5430, 5432, 5436, 5437, 5438, 5439, 5441, 5443, 5444, 5445, 5446, 5447, 5450, 5455, 5456, 5459, 5460, 5466, 5475, 5482 | Ja | ≥ Stufe 7 | ≤ 0,40 % | vollständig recycelbar, hergestellt zu 83 % aus natürlichen und recycelten Materialien mit mindestens 25 % Recyclinganteil | Evercare™ | Ja | FloorScore® | Ja | < 10 µg/m³ | > 99 % wachstumshemmend | 99,7 % nach 2 h; 99,9 % nach 5 h | Ja | Ja | 5030-Y80R, 3010-Y40R, 5005-Y50R, 5502-B, 3020-R90B, 5020-B10G, 2010-R70B, 2500-N, 2002-Y50R, 2002-R50B, 1005-Y30R, 6000-N, 5030-R90B, 4502-B, 2040-R90B, 2020-G20Y, 1515-R90B, 6010-Y50R, 1030-Y20R, 1500-N, 2050-R90B, 2050-Y10R, 2030-R40B, 2005-Y30R, 2030-G80Y, 4040-G30Y, 3005-Y50R, 1050-B40G, 1002-Y50R, 3502-R, 3005-R80B, 3050-Y70R, 7005-R50B, 3010-R70B, 2005-Y40R, 7502-B, 3050-R80B, 1502-B, 4010-Y50R | https://cdn.ais-online.de/m2/45/65245/images/73/48987273px2000x1500.jpg
MIPOLAM BIOPLANET 2X20ML - SILEX | 3475710549649 | 88925410 | Klasse 23, Klasse 34, Klasse 43 | R 9 | beige, blau, dunkelbeige, dunkelbraun, dunkelgrau, grau, grün, hellbeige, hellgrau, orange, rot, violett | matt | Polyvinylchlorid (PVC) | 2.000,00 | 20.000,00 | max. 2 kV (antistatisch) | kleben | homogen | Bfl-s1 | chemikalienbeständig gem. Herstellerangabe, haushaltschemikalienbeständig | sehr gut | lichtecht | E1 | Rolle | M1 | Bindemittelgehalt Typ I | 25,00 | 2,00 | 2,00 | 2,70 | 6,50 - 72,20 | 0,02 | 5,00 | 0,25 | 5402, 5403, 5404, 5406, 5408, 5409, 5410, 5411, 5412, 5413, 5416, 5417, 5418, 5420, 5422, 5424, 5426, 5427, 5428, 5429, 5430, 5432, 5436, 5437, 5438, 5439, 5441, 5443, 5444, 5445, 5446, 5447, 5450, 5455, 5456, 5459, 5460, 5466, 5475, 5482 | Ja | ≥ Stufe 7 | ≤ 0,40 % | vollständig recycelbar, hergestellt zu 83 % aus natürlichen und recycelten Materialien mit mindestens 25 % Recyclinganteil | Evercare™ | Ja | FloorScore® | Ja | < 10 µg/m³ | > 99 % wachstumshemmend | 99,7 % nach 2 h; 99,9 % nach 5 h | Ja | Ja | 5030-Y80R, 3010-Y40R, 5005-Y50R, 5502-B, 3020-R90B, 5020-B10G, 2010-R70B, 2500-N, 2002-Y50R, 2002-R50B, 1005-Y30R, 6000-N, 5030-R90B, 4502-B, 2040-R90B, 2020-G20Y, 1515-R90B, 6010-Y50R, 1030-Y20R, 1500-N, 2050-R90B, 2050-Y10R, 2030-R40B, 2005-Y30R, 2030-G80Y, 4040-G30Y, 3005-Y50R, 1050-B40G, 1002-Y50R, 3502-R, 3005-R80B, 3050-Y70R, 7005-R50B, 3010-R70B, 2005-Y40R, 7502-B, 3050-R80B, 1502-B, 4010-Y50R | https://cdn.ais-online.de/m2/45/65245/images/34/49020734px2000x1500.jpg
MIPOLAM BIOPLANET 2X20ML - STONE POWDER | 3475710549724 | 88925420 | Klasse 23, Klasse 34, Klasse 43 | R 9 | beige, blau, dunkelbeige, dunkelbraun, dunkelgrau, grau, grün, hellbeige, hellgrau, orange, rot, violett | matt | Polyvinylchlorid (PVC) | 2.000,00 | 20.000,00 | max. 2 kV (antistatisch) | kleben | homogen | Bfl-s1 | chemikalienbeständig gem. Herstellerangabe, haushaltschemikalienbeständig | sehr gut | lichtecht | E1 | Rolle | M1 | Bindemittelgehalt Typ I | 25,00 | 2,00 | 2,00 | 2,70 | 6,50 - 72,20 | 0,02 | 5,00 | 0,25 | 5402, 5403, 5404, 5406, 5408, 5409, 5410, 5411, 5412, 5413, 5416, 5417, 5418, 5420, 5422, 5424, 5426, 5427, 5428, 5429, 5430, 5432, 5436, 5437, 5438, 5439, 5441, 5443, 5444, 5445, 5446, 5447, 5450, 5455, 5456, 5459, 5460, 5466, 5475, 5482 | Ja | ≥ Stufe 7 | ≤ 0,40 % | vollständig recycelbar, hergestellt zu 83 % aus natürlichen und recycelten Materialien mit mindestens 25 % Recyclinganteil | Evercare™ | Ja | FloorScore® | Ja | < 10 µg/m³ | > 99 % wachstumshemmend | 99,7 % nach 2 h; 99,9 % nach 5 h | Ja | Ja | 5030-Y80R, 3010-Y40R, 5005-Y50R, 5502-B, 3020-R90B, 5020-B10G, 2010-R70B, 2500-N, 2002-Y50R, 2002-R50B, 1005-Y30R, 6000-N, 5030-R90B, 4502-B, 2040-R90B, 2020-G20Y, 1515-R90B, 6010-Y50R, 1030-Y20R, 1500-N, 2050-R90B, 2050-Y10R, 2030-R40B, 2005-Y30R, 2030-G80Y, 4040-G30Y, 3005-Y50R, 1050-B40G, 1002-Y50R, 3502-R, 3005-R80B, 3050-Y70R, 7005-R50B, 3010-R70B, 2005-Y40R, 7502-B, 3050-R80B, 1502-B, 4010-Y50R | https://cdn.ais-online.de/m2/45/65245/images/31/48987231px2000x1500.jpg
MIPOLAM BIOPLANET 2X20ML - STORMY CLOUD | 3475710549946 | 88925459 | Klasse 23, Klasse 34, Klasse 43 | R 9 | beige, blau, dunkelbeige, dunkelbraun, dunkelgrau, grau, grün, hellbeige, hellgrau, orange, rot, violett | matt | Polyvinylchlorid (PVC) | 2.000,00 | 20.000,00 | max. 2 kV (antistatisch) | kleben | homogen | Bfl-s1 | chemikalienbeständig gem. Herstellerangabe, haushaltschemikalienbeständig | sehr gut | lichtecht | E1 | Rolle | M1 | Bindemittelgehalt Typ I | 25,00 | 2,00 | 2,00 | 2,70 | 6,50 - 72,20 | 0,02 | 5,00 | 0,25 | 5402, 5403, 5404, 5406, 5408, 5409, 5410, 5411, 5412, 5413, 5416, 5417, 5418, 5420, 5422, 5424, 5426, 5427, 5428, 5429, 5430, 5432, 5436, 5437, 5438, 5439, 5441, 5443, 5444, 5445, 5446, 5447, 5450, 5455, 5456, 5459, 5460, 5466, 5475, 5482 | Ja | ≥ Stufe 7 | ≤ 0,40 % | vollständig recycelbar, hergestellt zu 83 % aus natürlichen und recycelten Materialien mit mindestens 25 % Recyclinganteil | Evercare™ | Ja | FloorScore® | Ja | < 10 µg/m³ | > 99 % wachstumshemmend | 99,7 % nach 2 h; 99,9 % nach 5 h | Ja | Ja | 5030-Y80R, 3010-Y40R, 5005-Y50R, 5502-B, 3020-R90B, 5020-B10G, 2010-R70B, 2500-N, 2002-Y50R, 2002-R50B, 1005-Y30R, 6000-N, 5030-R90B, 4502-B, 2040-R90B, 2020-G20Y, 1515-R90B, 6010-Y50R, 1030-Y20R, 1500-N, 2050-R90B, 2050-Y10R, 2030-R40B, 2005-Y30R, 2030-G80Y, 4040-G30Y, 3005-Y50R, 1050-B40G, 1002-Y50R, 3502-R, 3005-R80B, 3050-Y70R, 7005-R50B, 3010-R70B, 2005-Y40R, 7502-B, 3050-R80B, 1502-B, 4010-Y50R | https://cdn.ais-online.de/m2/45/65245/images/79/48987279px2000x1500.jpg
MIPOLAM BIOPLANET 2X20ML - SUGAR DRIP | 3475710549984 | 88925482 | Klasse 23, Klasse 34, Klasse 43 | R 9 | beige, blau, dunkelbeige, dunkelbraun, dunkelgrau, grau, grün, hellbeige, hellgrau, orange, rot, violett | matt | Polyvinylchlorid (PVC) | 2.000,00 | 20.000,00 | max. 2 kV (antistatisch) | kleben | homogen | Bfl-s1 | chemikalienbeständig gem. Herstellerangabe, haushaltschemikalienbeständig | sehr gut | lichtecht | E1 | Rolle | M1 | Bindemittelgehalt Typ I | 25,00 | 2,00 | 2,00 | 2,70 | 6,50 - 72,20 | 0,02 | 5,00 | 0,25 | 5402, 5403, 5404, 5406, 5408, 5409, 5410, 5411, 5412, 5413, 5416, 5417, 5418, 5420, 5422, 5424, 5426, 5427, 5428, 5429, 5430, 5432, 5436, 5437, 5438, 5439, 5441, 5443, 5444, 5445, 5446, 5447, 5450, 5455, 5456, 5459, 5460, 5466, 5475, 5482 | Ja | ≥ Stufe 7 | ≤ 0,40 % | vollständig recycelbar, hergestellt zu 83 % aus natürlichen und recycelten Materialien mit mindestens 25 % Recyclinganteil | Evercare™ | Ja | FloorScore® | Ja | < 10 µg/m³ | > 99 % wachstumshemmend | 99,7 % nach 2 h; 99,9 % nach 5 h | Ja | Ja | 5030-Y80R, 3010-Y40R, 5005-Y50R, 5502-B, 3020-R90B, 5020-B10G, 2010-R70B, 2500-N, 2002-Y50R, 2002-R50B, 1005-Y30R, 6000-N, 5030-R90B, 4502-B, 2040-R90B, 2020-G20Y, 1515-R90B, 6010-Y50R, 1030-Y20R, 1500-N, 2050-R90B, 2050-Y10R, 2030-R40B, 2005-Y30R, 2030-G80Y, 4040-G30Y, 3005-Y50R, 1050-B40G, 1002-Y50R, 3502-R, 3005-R80B, 3050-Y70R, 7005-R50B, 3010-R70B, 2005-Y40R, 7502-B, 3050-R80B, 1502-B, 4010-Y50R | https://cdn.ais-online.de/m2/45/65245/images/76/49020776px2000x1500.jpg
MIPOLAM BIOPLANET 2X20ML - SUNFLOWER | 3475710549731 | 88925422 | Klasse 23, Klasse 34, Klasse 43 | R 9 | beige, blau, dunkelbeige, dunkelbraun, dunkelgrau, grau, grün, hellbeige, hellgrau, orange, rot, violett | matt | Polyvinylchlorid (PVC) | 2.000,00 | 20.000,00 | max. 2 kV (antistatisch) | kleben | homogen | Bfl-s1 | chemikalienbeständig gem. Herstellerangabe, haushaltschemikalienbeständig | sehr gut | lichtecht | E1 | Rolle | M1 | Bindemittelgehalt Typ I | 25,00 | 2,00 | 2,00 | 2,70 | 6,50 - 72,20 | 0,02 | 5,00 | 0,25 | 5402, 5403, 5404, 5406, 5408, 5409, 5410, 5411, 5412, 5413, 5416, 5417, 5418, 5420, 5422, 5424, 5426, 5427, 5428, 5429, 5430, 5432, 5436, 5437, 5438, 5439, 5441, 5443, 5444, 5445, 5446, 5447, 5450, 5455, 5456, 5459, 5460, 5466, 5475, 5482 | Ja | ≥ Stufe 7 | ≤ 0,40 % | vollständig recycelbar, hergestellt zu 83 % aus natürlichen und recycelten Materialien mit mindestens 25 % Recyclinganteil | Evercare™ | Ja | FloorScore® | Ja | < 10 µg/m³ | > 99 % wachstumshemmend | 99,7 % nach 2 h; 99,9 % nach 5 h | Ja | Ja | 5030-Y80R, 3010-Y40R, 5005-Y50R, 5502-B, 3020-R90B, 5020-B10G, 2010-R70B, 2500-N, 2002-Y50R, 2002-R50B, 1005-Y30R, 6000-N, 5030-R90B, 4502-B, 2040-R90B, 2020-G20Y, 1515-R90B, 6010-Y50R, 1030-Y20R, 1500-N, 2050-R90B, 2050-Y10R, 2030-R40B, 2005-Y30R, 2030-G80Y, 4040-G30Y, 3005-Y50R, 1050-B40G, 1002-Y50R, 3502-R, 3005-R80B, 3050-Y70R, 7005-R50B, 3010-R70B, 2005-Y40R, 7502-B, 3050-R80B, 1502-B, 4010-Y50R | https://cdn.ais-online.de/m2/45/65245/images/88/49020788px5092x6794.jpg
MIPOLAM BIOPLANET 2X20ML - SUN STONE | 3475710549809 | 88925432 | Klasse 23, Klasse 34, Klasse 43 | R 9 | beige, blau, dunkelbeige, dunkelbraun, dunkelgrau, grau, grün, hellbeige, hellgrau, orange, rot, violett | matt | Polyvinylchlorid (PVC) | 2.000,00 | 20.000,00 | max. 2 kV (antistatisch) | kleben | homogen | Bfl-s1 | chemikalienbeständig gem. Herstellerangabe, haushaltschemikalienbeständig | sehr gut | lichtecht | E1 | Rolle | M1 | Bindemittelgehalt Typ I | 25,00 | 2,00 | 2,00 | 2,70 | 6,50 - 72,20 | 0,02 | 5,00 | 0,25 | 5402, 5403, 5404, 5406, 5408, 5409, 5410, 5411, 5412, 5413, 5416, 5417, 5418, 5420, 5422, 5424, 5426, 5427, 5428, 5429, 5430, 5432, 5436, 5437, 5438, 5439, 5441, 5443, 5444, 5445, 5446, 5447, 5450, 5455, 5456, 5459, 5460, 5466, 5475, 5482 | Ja | ≥ Stufe 7 | ≤ 0,40 % | vollständig recycelbar, hergestellt zu 83 % aus natürlichen und recycelten Materialien mit mindestens 25 % Recyclinganteil | Evercare™ | Ja | FloorScore® | Ja | < 10 µg/m³ | > 99 % wachstumshemmend | 99,7 % nach 2 h; 99,9 % nach 5 h | Ja | Ja | 5030-Y80R, 3010-Y40R, 5005-Y50R, 5502-B, 3020-R90B, 5020-B10G, 2010-R70B, 2500-N, 2002-Y50R, 2002-R50B, 1005-Y30R, 6000-N, 5030-R90B, 4502-B, 2040-R90B, 2020-G20Y, 1515-R90B, 6010-Y50R, 1030-Y20R, 1500-N, 2050-R90B, 2050-Y10R, 2030-R40B, 2005-Y30R, 2030-G80Y, 4040-G30Y, 3005-Y50R, 1050-B40G, 1002-Y50R, 3502-R, 3005-R80B, 3050-Y70R, 7005-R50B, 3010-R70B, 2005-Y40R, 7502-B, 3050-R80B, 1502-B, 4010-Y50R | https://cdn.ais-online.de/m2/45/65245/images/37/48987237px2000x1500.jpg
MIPOLAM BIOPLANET 2X20ML - TERRA NERA | 3475710549717 | 88925418 | Klasse 23, Klasse 34, Klasse 43 | R 9 | beige, blau, dunkelbeige, dunkelbraun, dunkelgrau, grau, grün, hellbeige, hellgrau, orange, rot, violett | matt | Polyvinylchlorid (PVC) | 2.000,00 | 20.000,00 | max. 2 kV (antistatisch) | kleben | homogen | Bfl-s1 | chemikalienbeständig gem. Herstellerangabe, haushaltschemikalienbeständig | sehr gut | lichtecht | E1 | Rolle | M1 | Bindemittelgehalt Typ I | 25,00 | 2,00 | 2,00 | 2,70 | 6,50 - 72,20 | 0,02 | 5,00 | 0,25 | 5402, 5403, 5404, 5406, 5408, 5409, 5410, 5411, 5412, 5413, 5416, 5417, 5418, 5420, 5422, 5424, 5426, 5427, 5428, 5429, 5430, 5432, 5436, 5437, 5438, 5439, 5441, 5443, 5444, 5445, 5446, 5447, 5450, 5455, 5456, 5459, 5460, 5466, 5475, 5482 | Ja | ≥ Stufe 7 | ≤ 0,40 % | vollständig recycelbar, hergestellt zu 83 % aus natürlichen und recycelten Materialien mit mindestens 25 % Recyclinganteil | Evercare™ | Ja | FloorScore® | Ja | < 10 µg/m³ | > 99 % wachstumshemmend | 99,7 % nach 2 h; 99,9 % nach 5 h | Ja | Ja | 5030-Y80R, 3010-Y40R, 5005-Y50R, 5502-B, 3020-R90B, 5020-B10G, 2010-R70B, 2500-N, 2002-Y50R, 2002-R50B, 1005-Y30R, 6000-N, 5030-R90B, 4502-B, 2040-R90B, 2020-G20Y, 1515-R90B, 6010-Y50R, 1030-Y20R, 1500-N, 2050-R90B, 2050-Y10R, 2030-R40B, 2005-Y30R, 2030-G80Y, 4040-G30Y, 3005-Y50R, 1050-B40G, 1002-Y50R, 3502-R, 3005-R80B, 3050-Y70R, 7005-R50B, 3010-R70B, 2005-Y40R, 7502-B, 3050-R80B, 1502-B, 4010-Y50R | https://cdn.ais-online.de/m2/45/65245/images/85/49020785px2000x1500.jpg
MIPOLAM BIOPLANET 2X20ML - TIGER EYE | 3475710549816 | 88925436 | Klasse 23, Klasse 34, Klasse 43 | R 9 | beige, blau, dunkelbeige, dunkelbraun, dunkelgrau, grau, grün, hellbeige, hellgrau, orange, rot, violett | matt | Polyvinylchlorid (PVC) | 2.000,00 | 20.000,00 | max. 2 kV (antistatisch) | kleben | homogen | Bfl-s1 | chemikalienbeständig gem. Herstellerangabe, haushaltschemikalienbeständig | sehr gut | lichtecht | E1 | Rolle | M1 | Bindemittelgehalt Typ I | 25,00 | 2,00 | 2,00 | 2,70 | 6,50 - 72,20 | 0,02 | 5,00 | 0,25 | 5402, 5403, 5404, 5406, 5408, 5409, 5410, 5411, 5412, 5413, 5416, 5417, 5418, 5420, 5422, 5424, 5426, 5427, 5428, 5429, 5430, 5432, 5436, 5437, 5438, 5439, 5441, 5443, 5444, 5445, 5446, 5447, 5450, 5455, 5456, 5459, 5460, 5466, 5475, 5482 | Ja | ≥ Stufe 7 | ≤ 0,40 % | vollständig recycelbar, hergestellt zu 83 % aus natürlichen und recycelten Materialien mit mindestens 25 % Recyclinganteil | Evercare™ | Ja | FloorScore® | Ja | < 10 µg/m³ | > 99 % wachstumshemmend | 99,7 % nach 2 h; 99,9 % nach 5 h | Ja | Ja | 5030-Y80R, 3010-Y40R, 5005-Y50R, 5502-B, 3020-R90B, 5020-B10G, 2010-R70B, 2500-N, 2002-Y50R, 2002-R50B, 1005-Y30R, 6000-N, 5030-R90B, 4502-B, 2040-R90B, 2020-G20Y, 1515-R90B, 6010-Y50R, 1030-Y20R, 1500-N, 2050-R90B, 2050-Y10R, 2030-R40B, 2005-Y30R, 2030-G80Y, 4040-G30Y, 3005-Y50R, 1050-B40G, 1002-Y50R, 3502-R, 3005-R80B, 3050-Y70R, 7005-R50B, 3010-R70B, 2005-Y40R, 7502-B, 3050-R80B, 1502-B, 4010-Y50R | https://cdn.ais-online.de/m2/45/65245/images/28/48987228px2000x1500.jpg
MIPOLAM BIOPLANET 2X20ML - TREE BARK | 3475710549885 | 88925445 | Klasse 23, Klasse 34, Klasse 43 | R 9 | beige, blau, dunkelbeige, dunkelbraun, dunkelgrau, grau, grün, hellbeige, hellgrau, orange, rot, violett | matt | Polyvinylchlorid (PVC) | 2.000,00 | 20.000,00 | max. 2 kV (antistatisch) | kleben | homogen | Bfl-s1 | chemikalienbeständig gem. Herstellerangabe, haushaltschemikalienbeständig | sehr gut | lichtecht | E1 | Rolle | M1 | Bindemittelgehalt Typ I | 25,00 | 2,00 | 2,00 | 2,70 | 6,50 - 72,20 | 0,02 | 5,00 | 0,25 | 5402, 5403, 5404, 5406, 5408, 5409, 5410, 5411, 5412, 5413, 5416, 5417, 5418, 5420, 5422, 5424, 5426, 5427, 5428, 5429, 5430, 5432, 5436, 5437, 5438, 5439, 5441, 5443, 5444, 5445, 5446, 5447, 5450, 5455, 5456, 5459, 5460, 5466, 5475, 5482 | Ja | ≥ Stufe 7 | ≤ 0,40 % | vollständig recycelbar, hergestellt zu 83 % aus natürlichen und recycelten Materialien mit mindestens 25 % Recyclinganteil | Evercare™ | Ja | FloorScore® | Ja | < 10 µg/m³ | > 99 % wachstumshemmend | 99,7 % nach 2 h; 99,9 % nach 5 h | Ja | Ja | 5030-Y80R, 3010-Y40R, 5005-Y50R, 5502-B, 3020-R90B, 5020-B10G, 2010-R70B, 2500-N, 2002-Y50R, 2002-R50B, 1005-Y30R, 6000-N, 5030-R90B, 4502-B, 2040-R90B, 2020-G20Y, 1515-R90B, 6010-Y50R, 1030-Y20R, 1500-N, 2050-R90B, 2050-Y10R, 2030-R40B, 2005-Y30R, 2030-G80Y, 4040-G30Y, 3005-Y50R, 1050-B40G, 1002-Y50R, 3502-R, 3005-R80B, 3050-Y70R, 7005-R50B, 3010-R70B, 2005-Y40R, 7502-B, 3050-R80B, 1502-B, 4010-Y50R | https://cdn.ais-online.de/m2/45/65245/images/40/48987240px2000x1500.jpg
MIPOLAM BIOPLANET 2X20ML - VANILLA SKY | 3475710549601 | 88925404 | Klasse 23, Klasse 34, Klasse 43 | R 9 | beige, blau, dunkelbeige, dunkelbraun, dunkelgrau, grau, grün, hellbeige, hellgrau, orange, rot, violett | matt | Polyvinylchlorid (PVC) | 2.000,00 | 20.000,00 | max. 2 kV (antistatisch) | kleben | homogen | Bfl-s1 | chemikalienbeständig gem. Herstellerangabe, haushaltschemikalienbeständig | sehr gut | lichtecht | E1 | Rolle | M1 | Bindemittelgehalt Typ I | 25,00 | 2,00 | 2,00 | 2,70 | 6,50 - 72,20 | 0,02 | 5,00 | 0,25 | 5402, 5403, 5404, 5406, 5408, 5409, 5410, 5411, 5412, 5413, 5416, 5417, 5418, 5420, 5422, 5424, 5426, 5427, 5428, 5429, 5430, 5432, 5436, 5437, 5438, 5439, 5441, 5443, 5444, 5445, 5446, 5447, 5450, 5455, 5456, 5459, 5460, 5466, 5475, 5482 | Ja | ≥ Stufe 7 | ≤ 0,40 % | vollständig recycelbar, hergestellt zu 83 % aus natürlichen und recycelten Materialien mit mindestens 25 % Recyclinganteil | Evercare™ | Ja | FloorScore® | Ja | < 10 µg/m³ | > 99 % wachstumshemmend | 99,7 % nach 2 h; 99,9 % nach 5 h | Ja | Ja | 5030-Y80R, 3010-Y40R, 5005-Y50R, 5502-B, 3020-R90B, 5020-B10G, 2010-R70B, 2500-N, 2002-Y50R, 2002-R50B, 1005-Y30R, 6000-N, 5030-R90B, 4502-B, 2040-R90B, 2020-G20Y, 1515-R90B, 6010-Y50R, 1030-Y20R, 1500-N, 2050-R90B, 2050-Y10R, 2030-R40B, 2005-Y30R, 2030-G80Y, 4040-G30Y, 3005-Y50R, 1050-B40G, 1002-Y50R, 3502-R, 3005-R80B, 3050-Y70R, 7005-R50B, 3010-R70B, 2005-Y40R, 7502-B, 3050-R80B, 1502-B, 4010-Y50R | https://cdn.ais-online.de/m2/45/65245/images/52/48987252px2000x1500.jpg
MIPOLAM BIOPLANET 2X20ML - WOOD PATH | 3475710549861 | 88925443 | Klasse 23, Klasse 34, Klasse 43 | R 9 | beige, blau, dunkelbeige, dunkelbraun, dunkelgrau, grau, grün, hellbeige, hellgrau, orange, rot, violett | matt | Polyvinylchlorid (PVC) | 2.000,00 | 20.000,00 | max. 2 kV (antistatisch) | kleben | homogen | Bfl-s1 | chemikalienbeständig gem. Herstellerangabe, haushaltschemikalienbeständig | sehr gut | lichtecht | E1 | Rolle | M1 | Bindemittelgehalt Typ I | 25,00 | 2,00 | 2,00 | 2,70 | 6,50 - 72,20 | 0,02 | 5,00 | 0,25 | 5402, 5403, 5404, 5406, 5408, 5409, 5410, 5411, 5412, 5413, 5416, 5417, 5418, 5420, 5422, 5424, 5426, 5427, 5428, 5429, 5430, 5432, 5436, 5437, 5438, 5439, 5441, 5443, 5444, 5445, 5446, 5447, 5450, 5455, 5456, 5459, 5460, 5466, 5475, 5482 | Ja | ≥ Stufe 7 | ≤ 0,40 % | vollständig recycelbar, hergestellt zu 83 % aus natürlichen und recycelten Materialien mit mindestens 25 % Recyclinganteil | Evercare™ | Ja | FloorScore® | Ja | < 10 µg/m³ | > 99 % wachstumshemmend | 99,7 % nach 2 h; 99,9 % nach 5 h | Ja | Ja | 5030-Y80R, 3010-Y40R, 5005-Y50R, 5502-B, 3020-R90B, 5020-B10G, 2010-R70B, 2500-N, 2002-Y50R, 2002-R50B, 1005-Y30R, 6000-N, 5030-R90B, 4502-B, 2040-R90B, 2020-G20Y, 1515-R90B, 6010-Y50R, 1030-Y20R, 1500-N, 2050-R90B, 2050-Y10R, 2030-R40B, 2005-Y30R, 2030-G80Y, 4040-G30Y, 3005-Y50R, 1050-B40G, 1002-Y50R, 3502-R, 3005-R80B, 3050-Y70R, 7005-R50B, 3010-R70B, 2005-Y40R, 7502-B, 3050-R80B, 1502-B, 4010-Y50R | https://cdn.ais-online.de/m2/45/65245/images/70/48987270px2000x1500.jpg
powered by Heinze