## Gerflor
Gerflor
Name | GTIN | HAN | Benutzungsintensität | Bewertungsgruppe Rutschgefahr | Dekor | Farbton | Werkstoff | Breite (mm) | Länge (mm) | Aufladungsspannung im Begehversuch | Befestigung | Bodenbelag heterogen/homogen | Brandverhalten | Chemische Beständigkeit | Farbechtheit | Formaldehyd Emissionsklasse | Lieferform | RTS Emissionsklasse | Verschleißgruppe/-klasse Bodenbelag | Anteil Recyclingmaterial (%) | Dicke Nutzschicht (mm) | Gesamtdicke Belag (mm) | Gewicht (kg/m²) | Reflexionsgrad (%) | Resteindruck (mm) | Trittschallverbesserungsmaß (dB) | Wärmeleitfähigkeit (W/(m*K)) | Gerflor_Farbcode | Lichtechtheit | Maßstabilität | Nachhaltigkeit | Oberflächenvergütung | REACH-konform | Zertifikate | Frei von Schwermetallen | TVOC (28 Tage) | NCS Farbton | Bilder
MIPOLAM CLASSIC 2.0 MM 2X20ML - Bahnen |  |  | Klasse 23, Klasse 34, Klasse 43 | R 9 | marmoriert | beige, blau, dunkelbeige, dunkelgrau, grau, grün, hellbeige, hellgrau, orange, rot | Polyvinylchlorid (PVC) | 2.000,00 | 20.000,00 | max. 2 kV (antistatisch) | kleben | homogen | Bfl-s1 | chemikalienbeständig gem. Herstellerangabe, haushaltschemikalienbeständig | lichtecht | E1 | Rolle | M1 | Bindemittelgehalt Typ II | 14,00 | 2,00 | 2,00 | 3,30 | 17,50 - 65,50 | 0,03 | 4,00 | 0,25 | 0002, 0003, 0005, 0010, 0013, 0014, 0108, 0121, 0122, 0123, 0124, 0125, 0301, 0303 | ≥ Stufe 6 | ≤ 0,40 % | vollständig recycelbar, teilweise hergestellt aus hauseigenem Recyclat, recycelter Inhalt bis zu 14 % | PUR | ja | FloorScore® | ja | < 10 µg/m³ | 2002-B, 3010-Y40R, 2500-N, 2060-Y80R, 3502-B, 3030-B, 2010-Y30R, 6005-Y50R, 3005-B20G, 1505-Y30R, 1050-Y20R, 3010-Y20R, 6502-B, 2040-G60Y | https://cdn.ais-online.de/m2/45/65245/images/19/49023619px1024x768.jpg https://cdn.ais-online.de/m2/45/65245/images/31/49023631px1024x768.jpg https://cdn.ais-online.de/m2/45/65245/images/40/49023640px1024x768.jpg https://cdn.ais-online.de/m2/45/65245/images/93/49023593px1024x768.jpg https://cdn.ais-online.de/m2/45/65245/images/90/49023590px1024x768.jpg https://cdn.ais-online.de/m2/45/65245/images/34/49023634px1024x768.jpg https://cdn.ais-online.de/m2/45/65245/images/15/49023615px1024x768.jpg https://cdn.ais-online.de/m2/45/65245/images/05/49023605px1024x768.jpg https://cdn.ais-online.de/m2/45/65245/images/57/49023657px1024x768.jpg https://cdn.ais-online.de/m2/45/65245/images/45/49023645px1024x768.jpg https://cdn.ais-online.de/m2/45/65245/images/37/49023637px1024x768.jpg https://cdn.ais-online.de/m2/45/65245/images/98/49023598px1024x768.jpg https://cdn.ais-online.de/m2/45/65245/images/01/49023601px1024x768.jpg https://cdn.ais-online.de/m2/45/65245/images/24/49023624px1024x768.jpg
MIPOLAM CLASSIC 2.0 MM 2X20ML - AZURE | 3475710381140 | 43000010 | Klasse 23, Klasse 34, Klasse 43 | R 9 | marmoriert | beige, blau, dunkelbeige, dunkelgrau, grau, grün, hellbeige, hellgrau, orange, rot | Polyvinylchlorid (PVC) | 2.000,00 | 20.000,00 | max. 2 kV (antistatisch) | kleben | homogen | Bfl-s1 | chemikalienbeständig gem. Herstellerangabe, haushaltschemikalienbeständig | lichtecht | E1 | Rolle | M1 | Bindemittelgehalt Typ II | 14,00 | 2,00 | 2,00 | 3,30 | 17,50 - 65,50 | 0,03 | 4,00 | 0,25 | 0002, 0003, 0005, 0010, 0013, 0014, 0108, 0121, 0122, 0123, 0124, 0125, 0301, 0303 | ≥ Stufe 6 | ≤ 0,40 % | vollständig recycelbar, teilweise hergestellt aus hauseigenem Recyclat, recycelter Inhalt bis zu 14 % | PUR | ja | FloorScore® | ja | < 10 µg/m³ | 2002-B, 3010-Y40R, 2500-N, 2060-Y80R, 3502-B, 3030-B, 2010-Y30R, 6005-Y50R, 3005-B20G, 1505-Y30R, 1050-Y20R, 3010-Y20R, 6502-B, 2040-G60Y | https://cdn.ais-online.de/m2/45/65245/images/57/49023657px1024x768.jpg
MIPOLAM CLASSIC 2.0 MM 2X20ML - BEIGE | 3475710381249 | 43000301 | Klasse 23, Klasse 34, Klasse 43 | R 9 | marmoriert | beige, blau, dunkelbeige, dunkelgrau, grau, grün, hellbeige, hellgrau, orange, rot | Polyvinylchlorid (PVC) | 2.000,00 | 20.000,00 | max. 2 kV (antistatisch) | kleben | homogen | Bfl-s1 | chemikalienbeständig gem. Herstellerangabe, haushaltschemikalienbeständig | lichtecht | E1 | Rolle | M1 | Bindemittelgehalt Typ II | 14,00 | 2,00 | 2,00 | 3,30 | 17,50 - 65,50 | 0,03 | 4,00 | 0,25 | 0002, 0003, 0005, 0010, 0013, 0014, 0108, 0121, 0122, 0123, 0124, 0125, 0301, 0303 | ≥ Stufe 6 | ≤ 0,40 % | vollständig recycelbar, teilweise hergestellt aus hauseigenem Recyclat, recycelter Inhalt bis zu 14 % | PUR | ja | FloorScore® | ja | < 10 µg/m³ | 2002-B, 3010-Y40R, 2500-N, 2060-Y80R, 3502-B, 3030-B, 2010-Y30R, 6005-Y50R, 3005-B20G, 1505-Y30R, 1050-Y20R, 3010-Y20R, 6502-B, 2040-G60Y | https://cdn.ais-online.de/m2/45/65245/images/90/49023590px1024x768.jpg
MIPOLAM CLASSIC 2.0 MM 2X20ML - BROWN | 3475710381157 | 43000014 | Klasse 23, Klasse 34, Klasse 43 | R 9 | marmoriert | beige, blau, dunkelbeige, dunkelgrau, grau, grün, hellbeige, hellgrau, orange, rot | Polyvinylchlorid (PVC) | 2.000,00 | 20.000,00 | max. 2 kV (antistatisch) | kleben | homogen | Bfl-s1 | chemikalienbeständig gem. Herstellerangabe, haushaltschemikalienbeständig | lichtecht | E1 | Rolle | M1 | Bindemittelgehalt Typ II | 14,00 | 2,00 | 2,00 | 3,30 | 17,50 - 65,50 | 0,03 | 4,00 | 0,25 | 0002, 0003, 0005, 0010, 0013, 0014, 0108, 0121, 0122, 0123, 0124, 0125, 0301, 0303 | ≥ Stufe 6 | ≤ 0,40 % | vollständig recycelbar, teilweise hergestellt aus hauseigenem Recyclat, recycelter Inhalt bis zu 14 % | PUR | ja | FloorScore® | ja | < 10 µg/m³ | 2002-B, 3010-Y40R, 2500-N, 2060-Y80R, 3502-B, 3030-B, 2010-Y30R, 6005-Y50R, 3005-B20G, 1505-Y30R, 1050-Y20R, 3010-Y20R, 6502-B, 2040-G60Y | https://cdn.ais-online.de/m2/45/65245/images/01/49023601px1024x768.jpg
MIPOLAM CLASSIC 2.0 MM 2X20ML - CORALLO | 3475710381164 | 43000123 | Klasse 23, Klasse 34, Klasse 43 | R 9 | marmoriert | beige, blau, dunkelbeige, dunkelgrau, grau, grün, hellbeige, hellgrau, orange, rot | Polyvinylchlorid (PVC) | 2.000,00 | 20.000,00 | max. 2 kV (antistatisch) | kleben | homogen | Bfl-s1 | chemikalienbeständig gem. Herstellerangabe, haushaltschemikalienbeständig | lichtecht | E1 | Rolle | M1 | Bindemittelgehalt Typ II | 14,00 | 2,00 | 2,00 | 3,30 | 17,50 - 65,50 | 0,03 | 4,00 | 0,25 | 0002, 0003, 0005, 0010, 0013, 0014, 0108, 0121, 0122, 0123, 0124, 0125, 0301, 0303 | ≥ Stufe 6 | ≤ 0,40 % | vollständig recycelbar, teilweise hergestellt aus hauseigenem Recyclat, recycelter Inhalt bis zu 14 % | PUR | ja | FloorScore® | ja | < 10 µg/m³ | 2002-B, 3010-Y40R, 2500-N, 2060-Y80R, 3502-B, 3030-B, 2010-Y30R, 6005-Y50R, 3005-B20G, 1505-Y30R, 1050-Y20R, 3010-Y20R, 6502-B, 2040-G60Y | https://cdn.ais-online.de/m2/45/65245/images/37/49023637px1024x768.jpg
MIPOLAM CLASSIC 2.0 MM 2X20ML - GREEN LEAF | 3475710381102 | 43000121 | Klasse 23, Klasse 34, Klasse 43 | R 9 | marmoriert | beige, blau, dunkelbeige, dunkelgrau, grau, grün, hellbeige, hellgrau, orange, rot | Polyvinylchlorid (PVC) | 2.000,00 | 20.000,00 | max. 2 kV (antistatisch) | kleben | homogen | Bfl-s1 | chemikalienbeständig gem. Herstellerangabe, haushaltschemikalienbeständig | lichtecht | E1 | Rolle | M1 | Bindemittelgehalt Typ II | 14,00 | 2,00 | 2,00 | 3,30 | 17,50 - 65,50 | 0,03 | 4,00 | 0,25 | 0002, 0003, 0005, 0010, 0013, 0014, 0108, 0121, 0122, 0123, 0124, 0125, 0301, 0303 | ≥ Stufe 6 | ≤ 0,40 % | vollständig recycelbar, teilweise hergestellt aus hauseigenem Recyclat, recycelter Inhalt bis zu 14 % | PUR | ja | FloorScore® | ja | < 10 µg/m³ | 2002-B, 3010-Y40R, 2500-N, 2060-Y80R, 3502-B, 3030-B, 2010-Y30R, 6005-Y50R, 3005-B20G, 1505-Y30R, 1050-Y20R, 3010-Y20R, 6502-B, 2040-G60Y | https://cdn.ais-online.de/m2/45/65245/images/24/49023624px1024x768.jpg
MIPOLAM CLASSIC 2.0 MM 2X20ML - GREY | 3475710381225 | 43000303 | Klasse 23, Klasse 34, Klasse 43 | R 9 | marmoriert | beige, blau, dunkelbeige, dunkelgrau, grau, grün, hellbeige, hellgrau, orange, rot | Polyvinylchlorid (PVC) | 2.000,00 | 20.000,00 | max. 2 kV (antistatisch) | kleben | homogen | Bfl-s1 | chemikalienbeständig gem. Herstellerangabe, haushaltschemikalienbeständig | lichtecht | E1 | Rolle | M1 | Bindemittelgehalt Typ II | 14,00 | 2,00 | 2,00 | 3,30 | 17,50 - 65,50 | 0,03 | 4,00 | 0,25 | 0002, 0003, 0005, 0010, 0013, 0014, 0108, 0121, 0122, 0123, 0124, 0125, 0301, 0303 | ≥ Stufe 6 | ≤ 0,40 % | vollständig recycelbar, teilweise hergestellt aus hauseigenem Recyclat, recycelter Inhalt bis zu 14 % | PUR | ja | FloorScore® | ja | < 10 µg/m³ | 2002-B, 3010-Y40R, 2500-N, 2060-Y80R, 3502-B, 3030-B, 2010-Y30R, 6005-Y50R, 3005-B20G, 1505-Y30R, 1050-Y20R, 3010-Y20R, 6502-B, 2040-G60Y | https://cdn.ais-online.de/m2/45/65245/images/34/49023634px1024x768.jpg
MIPOLAM CLASSIC 2.0 MM 2X20ML - IVORY | 3475710381188 | 43000003 | Klasse 23, Klasse 34, Klasse 43 | R 9 | marmoriert | beige, blau, dunkelbeige, dunkelgrau, grau, grün, hellbeige, hellgrau, orange, rot | Polyvinylchlorid (PVC) | 2.000,00 | 20.000,00 | max. 2 kV (antistatisch) | kleben | homogen | Bfl-s1 | chemikalienbeständig gem. Herstellerangabe, haushaltschemikalienbeständig | lichtecht | E1 | Rolle | M1 | Bindemittelgehalt Typ II | 14,00 | 2,00 | 2,00 | 3,30 | 17,50 - 65,50 | 0,03 | 4,00 | 0,25 | 0002, 0003, 0005, 0010, 0013, 0014, 0108, 0121, 0122, 0123, 0124, 0125, 0301, 0303 | ≥ Stufe 6 | ≤ 0,40 % | vollständig recycelbar, teilweise hergestellt aus hauseigenem Recyclat, recycelter Inhalt bis zu 14 % | PUR | ja | FloorScore® | ja | < 10 µg/m³ | 2002-B, 3010-Y40R, 2500-N, 2060-Y80R, 3502-B, 3030-B, 2010-Y30R, 6005-Y50R, 3005-B20G, 1505-Y30R, 1050-Y20R, 3010-Y20R, 6502-B, 2040-G60Y | https://cdn.ais-online.de/m2/45/65245/images/05/49023605px1024x768.jpg
MIPOLAM CLASSIC 2.0 MM 2X20ML - PEPPER | 3475710381232 | 43000108 | Klasse 23, Klasse 34, Klasse 43 | R 9 | marmoriert | beige, blau, dunkelbeige, dunkelgrau, grau, grün, hellbeige, hellgrau, orange, rot | Polyvinylchlorid (PVC) | 2.000,00 | 20.000,00 | max. 2 kV (antistatisch) | kleben | homogen | Bfl-s1 | chemikalienbeständig gem. Herstellerangabe, haushaltschemikalienbeständig | lichtecht | E1 | Rolle | M1 | Bindemittelgehalt Typ II | 14,00 | 2,00 | 2,00 | 3,30 | 17,50 - 65,50 | 0,03 | 4,00 | 0,25 | 0002, 0003, 0005, 0010, 0013, 0014, 0108, 0121, 0122, 0123, 0124, 0125, 0301, 0303 | ≥ Stufe 6 | ≤ 0,40 % | vollständig recycelbar, teilweise hergestellt aus hauseigenem Recyclat, recycelter Inhalt bis zu 14 % | PUR | ja | FloorScore® | ja | < 10 µg/m³ | 2002-B, 3010-Y40R, 2500-N, 2060-Y80R, 3502-B, 3030-B, 2010-Y30R, 6005-Y50R, 3005-B20G, 1505-Y30R, 1050-Y20R, 3010-Y20R, 6502-B, 2040-G60Y | https://cdn.ais-online.de/m2/45/65245/images/98/49023598px1024x768.jpg
MIPOLAM CLASSIC 2.0 MM 2X20ML - PEWTER | 3475710381089 | 43000013 | Klasse 23, Klasse 34, Klasse 43 | R 9 | marmoriert | beige, blau, dunkelbeige, dunkelgrau, grau, grün, hellbeige, hellgrau, orange, rot | Polyvinylchlorid (PVC) | 2.000,00 | 20.000,00 | max. 2 kV (antistatisch) | kleben | homogen | Bfl-s1 | chemikalienbeständig gem. Herstellerangabe, haushaltschemikalienbeständig | lichtecht | E1 | Rolle | M1 | Bindemittelgehalt Typ II | 14,00 | 2,00 | 2,00 | 3,30 | 17,50 - 65,50 | 0,03 | 4,00 | 0,25 | 0002, 0003, 0005, 0010, 0013, 0014, 0108, 0121, 0122, 0123, 0124, 0125, 0301, 0303 | ≥ Stufe 6 | ≤ 0,40 % | vollständig recycelbar, teilweise hergestellt aus hauseigenem Recyclat, recycelter Inhalt bis zu 14 % | PUR | ja | FloorScore® | ja | < 10 µg/m³ | 2002-B, 3010-Y40R, 2500-N, 2060-Y80R, 3502-B, 3030-B, 2010-Y30R, 6005-Y50R, 3005-B20G, 1505-Y30R, 1050-Y20R, 3010-Y20R, 6502-B, 2040-G60Y | https://cdn.ais-online.de/m2/45/65245/images/31/49023631px1024x768.jpg
MIPOLAM CLASSIC 2.0 MM 2X20ML - PINEAPPLE | 3475710381126 | 43000122 | Klasse 23, Klasse 34, Klasse 43 | R 9 | marmoriert | beige, blau, dunkelbeige, dunkelgrau, grau, grün, hellbeige, hellgrau, orange, rot | Polyvinylchlorid (PVC) | 2.000,00 | 20.000,00 | max. 2 kV (antistatisch) | kleben | homogen | Bfl-s1 | chemikalienbeständig gem. Herstellerangabe, haushaltschemikalienbeständig | lichtecht | E1 | Rolle | M1 | Bindemittelgehalt Typ II | 14,00 | 2,00 | 2,00 | 3,30 | 17,50 - 65,50 | 0,03 | 4,00 | 0,25 | 0002, 0003, 0005, 0010, 0013, 0014, 0108, 0121, 0122, 0123, 0124, 0125, 0301, 0303 | ≥ Stufe 6 | ≤ 0,40 % | vollständig recycelbar, teilweise hergestellt aus hauseigenem Recyclat, recycelter Inhalt bis zu 14 % | PUR | ja | FloorScore® | ja | < 10 µg/m³ | 2002-B, 3010-Y40R, 2500-N, 2060-Y80R, 3502-B, 3030-B, 2010-Y30R, 6005-Y50R, 3005-B20G, 1505-Y30R, 1050-Y20R, 3010-Y20R, 6502-B, 2040-G60Y | https://cdn.ais-online.de/m2/45/65245/images/93/49023593px1024x768.jpg
MIPOLAM CLASSIC 2.0 MM 2X20ML - PLATINUM | 3475710381096 | 43000002 | Klasse 23, Klasse 34, Klasse 43 | R 9 | marmoriert | beige, blau, dunkelbeige, dunkelgrau, grau, grün, hellbeige, hellgrau, orange, rot | Polyvinylchlorid (PVC) | 2.000,00 | 20.000,00 | max. 2 kV (antistatisch) | kleben | homogen | Bfl-s1 | chemikalienbeständig gem. Herstellerangabe, haushaltschemikalienbeständig | lichtecht | E1 | Rolle | M1 | Bindemittelgehalt Typ II | 14,00 | 2,00 | 2,00 | 3,30 | 17,50 - 65,50 | 0,03 | 4,00 | 0,25 | 0002, 0003, 0005, 0010, 0013, 0014, 0108, 0121, 0122, 0123, 0124, 0125, 0301, 0303 | ≥ Stufe 6 | ≤ 0,40 % | vollständig recycelbar, teilweise hergestellt aus hauseigenem Recyclat, recycelter Inhalt bis zu 14 % | PUR | ja | FloorScore® | ja | < 10 µg/m³ | 2002-B, 3010-Y40R, 2500-N, 2060-Y80R, 3502-B, 3030-B, 2010-Y30R, 6005-Y50R, 3005-B20G, 1505-Y30R, 1050-Y20R, 3010-Y20R, 6502-B, 2040-G60Y | https://cdn.ais-online.de/m2/45/65245/images/19/49023619px1024x768.jpg
MIPOLAM CLASSIC 2.0 MM 2X20ML - STEEL | 3475710381119 | 43000005 | Klasse 23, Klasse 34, Klasse 43 | R 9 | marmoriert | beige, blau, dunkelbeige, dunkelgrau, grau, grün, hellbeige, hellgrau, orange, rot | Polyvinylchlorid (PVC) | 2.000,00 | 20.000,00 | max. 2 kV (antistatisch) | kleben | homogen | Bfl-s1 | chemikalienbeständig gem. Herstellerangabe, haushaltschemikalienbeständig | lichtecht | E1 | Rolle | M1 | Bindemittelgehalt Typ II | 14,00 | 2,00 | 2,00 | 3,30 | 17,50 - 65,50 | 0,03 | 4,00 | 0,25 | 0002, 0003, 0005, 0010, 0013, 0014, 0108, 0121, 0122, 0123, 0124, 0125, 0301, 0303 | ≥ Stufe 6 | ≤ 0,40 % | vollständig recycelbar, teilweise hergestellt aus hauseigenem Recyclat, recycelter Inhalt bis zu 14 % | PUR | ja | FloorScore® | ja | < 10 µg/m³ | 2002-B, 3010-Y40R, 2500-N, 2060-Y80R, 3502-B, 3030-B, 2010-Y30R, 6005-Y50R, 3005-B20G, 1505-Y30R, 1050-Y20R, 3010-Y20R, 6502-B, 2040-G60Y | https://cdn.ais-online.de/m2/45/65245/images/45/49023645px1024x768.jpg
MIPOLAM CLASSIC 2.0 MM 2X20ML - TORTORA | 3475710381171 | 43000124 | Klasse 23, Klasse 34, Klasse 43 | R 9 | marmoriert | beige, blau, dunkelbeige, dunkelgrau, grau, grün, hellbeige, hellgrau, orange, rot | Polyvinylchlorid (PVC) | 2.000,00 | 20.000,00 | max. 2 kV (antistatisch) | kleben | homogen | Bfl-s1 | chemikalienbeständig gem. Herstellerangabe, haushaltschemikalienbeständig | lichtecht | E1 | Rolle | M1 | Bindemittelgehalt Typ II | 14,00 | 2,00 | 2,00 | 3,30 | 17,50 - 65,50 | 0,03 | 4,00 | 0,25 | 0002, 0003, 0005, 0010, 0013, 0014, 0108, 0121, 0122, 0123, 0124, 0125, 0301, 0303 | ≥ Stufe 6 | ≤ 0,40 % | vollständig recycelbar, teilweise hergestellt aus hauseigenem Recyclat, recycelter Inhalt bis zu 14 % | PUR | ja | FloorScore® | ja | < 10 µg/m³ | 2002-B, 3010-Y40R, 2500-N, 2060-Y80R, 3502-B, 3030-B, 2010-Y30R, 6005-Y50R, 3005-B20G, 1505-Y30R, 1050-Y20R, 3010-Y20R, 6502-B, 2040-G60Y | https://cdn.ais-online.de/m2/45/65245/images/40/49023640px1024x768.jpg
MIPOLAM CLASSIC 2.0 MM 2X20ML - TRUFFLE | 3475710381201 | 43000125 | Klasse 23, Klasse 34, Klasse 43 | R 9 | marmoriert | beige, blau, dunkelbeige, dunkelgrau, grau, grün, hellbeige, hellgrau, orange, rot | Polyvinylchlorid (PVC) | 2.000,00 | 20.000,00 | max. 2 kV (antistatisch) | kleben | homogen | Bfl-s1 | chemikalienbeständig gem. Herstellerangabe, haushaltschemikalienbeständig | lichtecht | E1 | Rolle | M1 | Bindemittelgehalt Typ II | 14,00 | 2,00 | 2,00 | 3,30 | 17,50 - 65,50 | 0,03 | 4,00 | 0,25 | 0002, 0003, 0005, 0010, 0013, 0014, 0108, 0121, 0122, 0123, 0124, 0125, 0301, 0303 | ≥ Stufe 6 | ≤ 0,40 % | vollständig recycelbar, teilweise hergestellt aus hauseigenem Recyclat, recycelter Inhalt bis zu 14 % | PUR | ja | FloorScore® | ja | < 10 µg/m³ | 2002-B, 3010-Y40R, 2500-N, 2060-Y80R, 3502-B, 3030-B, 2010-Y30R, 6005-Y50R, 3005-B20G, 1505-Y30R, 1050-Y20R, 3010-Y20R, 6502-B, 2040-G60Y | https://cdn.ais-online.de/m2/45/65245/images/15/49023615px1024x768.jpg
powered by Heinze