## Gerflor
Gerflor
Name | GTIN | HAN | Benutzungsintensität | Bewertungsgruppe Rutschgefahr | Dekor | Farbton | Werkstoff | Breite (mm) | Länge (mm) | Aufladungsspannung im Begehversuch | Befestigung | Bodenbelag heterogen/homogen | Brandverhalten | Chemische Beständigkeit | Farbechtheit | Formaldehyd Emissionsklasse | Lieferform | RTS Emissionsklasse | Verschleißgruppe/-klasse Bodenbelag | Anteil Recyclingmaterial (%) | Dicke Nutzschicht (mm) | Gesamtdicke Belag (mm) | Gewicht (kg/m²) | Reflexionsgrad (%) | Resteindruck (mm) | Trittschallverbesserungsmaß (dB) | Wärmeleitfähigkeit (W/(m*K)) | Gerflor_Farbcode | Lichtechtheit | Maßstabilität | Nachhaltigkeit | Oberflächenvergütung | REACH-konform | Zertifikate | Frei von Schwermetallen | TVOC (28 Tage) | NCS Farbton | Bilder
MIPOLAM CLASSIC 2.0 MM 2X20ML - IVORY | 3475710381188 | 43000003 | Klasse 23, Klasse 34, Klasse 43 | R 9 | marmoriert | hellbeige | Polyvinylchlorid (PVC) | 2.000,00 | 20.000,00 | max. 2 kV (antistatisch) | kleben | homogen | Bfl-s1 | chemikalienbeständig gem. Herstellerangabe, haushaltschemikalienbeständig | lichtecht | E1 | Rolle | M1 | Bindemittelgehalt Typ II | 14,00 | 2,00 | 2,00 | 3,30 | 56,10 | 0,03 | 4,00 | 0,25 | 0003 | ≥ Stufe 6 | ≤ 0,40 % | vollständig recycelbar, teilweise hergestellt aus hauseigenem Recyclat, recycelter Inhalt bis zu 14 % | PUR | ja | FloorScore® | ja | < 10 µg/m³ | 2010-Y30R | https://cdn.ais-online.de/m2/45/65245/images/05/49023605px1024x768.jpg
powered by Heinze