## Gerflor
Gerflor
Name | GTIN | HAN | Benutzungsintensität | Bewertungsgruppe Rutschgefahr | Farbton | Werkstoff | Breite (mm) | Länge (mm) | Aufladungsspannung im Begehversuch | Befestigung | Bodenbelag heterogen/homogen | Brandverhalten | Chemische Beständigkeit | Dekontaminierbarkeit | Farbechtheit | Lieferform | Verschleißgruppe/-klasse Bodenbelag | Dicke Nutzschicht (mm) | Gesamtdicke Belag (mm) | Gewicht (kg/m²) | Reflexionsgrad (%) | Resteindruck (mm) | Trittschallverbesserungsmaß (dB) | Wärmeleitfähigkeit (W/(m*K)) | Gerflor_Farbcode | Desinfektionsmittelbeständig | Lichtechtheit | Maßstabilität | Nachhaltigkeit | Oberflächenvergütung | REACH-konform | Zertifikate | Antibakterielle Aktivität (E. coli – S. aureus – MRSA) | Renovierbar | Bilder
MIPOLAM EL5 2X20ML - Bahnen |  |  | Klasse 34, Klasse 43 | R 9 | beige, blau, grau, hellgrau, schwarz | Polyvinylchlorid (PVC) | 2.000,00 | 20.000,00 | max. 2 kV (antistatisch) | kleben, schweißen | homogen | Bfl-s1 | chemikalienbeständig gem. Herstellerangabe, haushaltschemikalienbeständig | sehr gut | lichtecht | Rolle | Bindemittelgehalt Typ I | 2,00 | 2,00 | 2,99 | 7,00 - 58,20 | 0,02 | 5,00 | 0,25 | 0350, 0351, 0352, 0353, 0354 | Ja | ≥ Stufe 7 | ≤ 0,40 % | hergestellt mit mindestens 25 % Recyclinganteil | Evercare™ | Ja | FloorScore® | > 99 % wachstumshemmend | Ja | https://cdn.ais-online.de/m2/45/65245/images/60/45297260px2000x1379.jpg https://cdn.ais-online.de/m2/45/65245/images/06/45297306px2000x1379.jpg https://cdn.ais-online.de/m2/45/65245/images/85/45297285px2000x1379.jpg https://cdn.ais-online.de/m2/45/65245/images/45/45297345px2000x1379.jpg https://cdn.ais-online.de/m2/45/65245/images/83/45297283px2000x1379.jpg
MIPOLAM EL5 2X20ML - BEIGE | 3475710462467 | 86630353 | Klasse 34, Klasse 43 | R 9 | beige, blau, grau, hellgrau, schwarz | Polyvinylchlorid (PVC) | 2.000,00 | 20.000,00 | max. 2 kV (antistatisch) | kleben, schweißen | homogen | Bfl-s1 | chemikalienbeständig gem. Herstellerangabe, haushaltschemikalienbeständig | sehr gut | lichtecht | Rolle | Bindemittelgehalt Typ I | 2,00 | 2,00 | 2,99 | 7,00 - 58,20 | 0,02 | 5,00 | 0,25 | 0350, 0351, 0352, 0353, 0354 | Ja | ≥ Stufe 7 | ≤ 0,40 % | hergestellt mit mindestens 25 % Recyclinganteil | Evercare™ | Ja | FloorScore® | > 99 % wachstumshemmend | Ja | https://cdn.ais-online.de/m2/45/65245/images/06/45297306px2000x1379.jpg
MIPOLAM EL5 2X20ML - BLACK | 3475710462450 | 86630351 | Klasse 34, Klasse 43 | R 9 | beige, blau, grau, hellgrau, schwarz | Polyvinylchlorid (PVC) | 2.000,00 | 20.000,00 | max. 2 kV (antistatisch) | kleben, schweißen | homogen | Bfl-s1 | chemikalienbeständig gem. Herstellerangabe, haushaltschemikalienbeständig | sehr gut | lichtecht | Rolle | Bindemittelgehalt Typ I | 2,00 | 2,00 | 2,99 | 7,00 - 58,20 | 0,02 | 5,00 | 0,25 | 0350, 0351, 0352, 0353, 0354 | Ja | ≥ Stufe 7 | ≤ 0,40 % | hergestellt mit mindestens 25 % Recyclinganteil | Evercare™ | Ja | FloorScore® | > 99 % wachstumshemmend | Ja | https://cdn.ais-online.de/m2/45/65245/images/83/45297283px2000x1379.jpg
MIPOLAM EL5 2X20ML - BLUE | 3475710462474 | 86630354 | Klasse 34, Klasse 43 | R 9 | beige, blau, grau, hellgrau, schwarz | Polyvinylchlorid (PVC) | 2.000,00 | 20.000,00 | max. 2 kV (antistatisch) | kleben, schweißen | homogen | Bfl-s1 | chemikalienbeständig gem. Herstellerangabe, haushaltschemikalienbeständig | sehr gut | lichtecht | Rolle | Bindemittelgehalt Typ I | 2,00 | 2,00 | 2,99 | 7,00 - 58,20 | 0,02 | 5,00 | 0,25 | 0350, 0351, 0352, 0353, 0354 | Ja | ≥ Stufe 7 | ≤ 0,40 % | hergestellt mit mindestens 25 % Recyclinganteil | Evercare™ | Ja | FloorScore® | > 99 % wachstumshemmend | Ja | https://cdn.ais-online.de/m2/45/65245/images/85/45297285px2000x1379.jpg
MIPOLAM EL5 2X20ML - GREY | 3475710462498 | 86630352 | Klasse 34, Klasse 43 | R 9 | beige, blau, grau, hellgrau, schwarz | Polyvinylchlorid (PVC) | 2.000,00 | 20.000,00 | max. 2 kV (antistatisch) | kleben, schweißen | homogen | Bfl-s1 | chemikalienbeständig gem. Herstellerangabe, haushaltschemikalienbeständig | sehr gut | lichtecht | Rolle | Bindemittelgehalt Typ I | 2,00 | 2,00 | 2,99 | 7,00 - 58,20 | 0,02 | 5,00 | 0,25 | 0350, 0351, 0352, 0353, 0354 | Ja | ≥ Stufe 7 | ≤ 0,40 % | hergestellt mit mindestens 25 % Recyclinganteil | Evercare™ | Ja | FloorScore® | > 99 % wachstumshemmend | Ja | https://cdn.ais-online.de/m2/45/65245/images/60/45297260px2000x1379.jpg
MIPOLAM EL5 2X20ML - LIGHT GREY | 3475710462443 | 86630350 | Klasse 34, Klasse 43 | R 9 | beige, blau, grau, hellgrau, schwarz | Polyvinylchlorid (PVC) | 2.000,00 | 20.000,00 | max. 2 kV (antistatisch) | kleben, schweißen | homogen | Bfl-s1 | chemikalienbeständig gem. Herstellerangabe, haushaltschemikalienbeständig | sehr gut | lichtecht | Rolle | Bindemittelgehalt Typ I | 2,00 | 2,00 | 2,99 | 7,00 - 58,20 | 0,02 | 5,00 | 0,25 | 0350, 0351, 0352, 0353, 0354 | Ja | ≥ Stufe 7 | ≤ 0,40 % | hergestellt mit mindestens 25 % Recyclinganteil | Evercare™ | Ja | FloorScore® | > 99 % wachstumshemmend | Ja | https://cdn.ais-online.de/m2/45/65245/images/45/45297345px2000x1379.jpg
powered by Heinze