## Gerflor
Gerflor
Name | GTIN | HAN | Benutzungsintensität | Bewertungsgruppe Rutschgefahr | Farbton | Oberfläche | Werkstoff | Breite (mm) | Länge (mm) | Aufladungsspannung im Begehversuch | Befestigung | Bodenbelag heterogen/homogen | Brandverhalten | Chemische Beständigkeit | Dekontaminierbarkeit | Farbechtheit | Formaldehyd Emissionsklasse | Lieferform | RTS Emissionsklasse | Verschleißgruppe/-klasse Bodenbelag | Anteil Recyclingmaterial (%) | Dicke Nutzschicht (mm) | Gesamtdicke Belag (mm) | Gewicht (kg/m²) | Reflexionsgrad (%) | Resteindruck (mm) | Trittschallverbesserungsmaß (dB) | Wärmeleitfähigkeit (W/(m*K)) | Gerflor_Farbcode | Desinfektionsmittelbeständig | Lichtechtheit | Maßstabilität | Nachhaltigkeit | Oberflächenvergütung | REACH-konform | Zertifikate | Frei von Schwermetallen | TVOC (28 Tage) | Antibakterielle Aktivität (E. coli – S. aureus – MRSA) | Antivirale Aktivität (Humanes Coronavirus 229E) | Renovierbar | Lebenslang einpflegefrei | NCS Farbton | Bilder
MIPOLAM EL7 2X20ML - Bahnen |  |  | Klasse 23, Klasse 34, Klasse 43 | R 9 | blau, dunkelbraun, dunkelgrau, grau, hellbeige, orange | matt | Polyvinylchlorid (PVC) | 2.000,00 | 20.000,00 | max. 2 kV (antistatisch) | kleben | homogen | Bfl-s1 | chemikalienbeständig gem. Herstellerangabe, haushaltschemikalienbeständig | sehr gut | lichtecht | E1 | Rolle | M1 | Bindemittelgehalt Typ II | 25,00 | 2,00 | 2,00 | 3,10 | 10,80 - 64,40 | 0,02 | 4,00 | 0,25 | 4101, 4110, 4111, 4116, 4120, 4124, 4132, 4144, 4159, 4166 | ja | ≥ Stufe 7 | ≤ 0,40 % | vollständig recycelbar, hergestellt mit bis zu 25 % Recyclinganteil | Evercare™ | ja | FloorScore® | ja | < 10 µg/m³ | > 99 % wachstumshemmend | 99,7 % nach 2 h; 99,9 % nach 5 h | Ja | Ja | 7000-N, 2010-Y20R, 2002-Y50R, 1005-Y30R, 1030-Y20R, 3020-R90B, 4502-B, 3005-R80B, 7010-Y50R, 5020-B10G | https://cdn.ais-online.de/m2/45/65245/images/23/49024523px914x1322.jpg https://cdn.ais-online.de/m2/45/65245/images/35/49024535px914x1322.jpg https://cdn.ais-online.de/m2/45/65245/images/08/49024508px914x1322.jpg https://cdn.ais-online.de/m2/45/65245/images/29/49024529px914x1322.jpg https://cdn.ais-online.de/m2/45/65245/images/14/49024514px914x1322.jpg https://cdn.ais-online.de/m2/45/65245/images/32/49024532px914x1322.jpg https://cdn.ais-online.de/m2/45/65245/images/17/49024517px914x1322.jpg https://cdn.ais-online.de/m2/45/65245/images/20/49024520px914x1322.jpg https://cdn.ais-online.de/m2/45/65245/images/11/49024511px914x1322.jpg https://cdn.ais-online.de/m2/45/65245/images/26/49024526px914x1322.jpg
MIPOLAM EL7 2X20ML - CITRINE | 3475710470882 | 86904132 | Klasse 23, Klasse 34, Klasse 43 | R 9 | blau, dunkelbraun, dunkelgrau, grau, hellbeige, orange | matt | Polyvinylchlorid (PVC) | 2.000,00 | 20.000,00 | max. 2 kV (antistatisch) | kleben | homogen | Bfl-s1 | chemikalienbeständig gem. Herstellerangabe, haushaltschemikalienbeständig | sehr gut | lichtecht | E1 | Rolle | M1 | Bindemittelgehalt Typ II | 25,00 | 2,00 | 2,00 | 3,10 | 10,80 - 64,40 | 0,02 | 4,00 | 0,25 | 4101, 4110, 4111, 4116, 4120, 4124, 4132, 4144, 4159, 4166 | ja | ≥ Stufe 7 | ≤ 0,40 % | vollständig recycelbar, hergestellt mit bis zu 25 % Recyclinganteil | Evercare™ | ja | FloorScore® | ja | < 10 µg/m³ | > 99 % wachstumshemmend | 99,7 % nach 2 h; 99,9 % nach 5 h | Ja | Ja | 7000-N, 2010-Y20R, 2002-Y50R, 1005-Y30R, 1030-Y20R, 3020-R90B, 4502-B, 3005-R80B, 7010-Y50R, 5020-B10G | https://cdn.ais-online.de/m2/45/65245/images/32/49024532px914x1322.jpg
MIPOLAM EL7 2X20ML - GREY STORM | 3475710390944 | 86904159 | Klasse 23, Klasse 34, Klasse 43 | R 9 | blau, dunkelbraun, dunkelgrau, grau, hellbeige, orange | matt | Polyvinylchlorid (PVC) | 2.000,00 | 20.000,00 | max. 2 kV (antistatisch) | kleben | homogen | Bfl-s1 | chemikalienbeständig gem. Herstellerangabe, haushaltschemikalienbeständig | sehr gut | lichtecht | E1 | Rolle | M1 | Bindemittelgehalt Typ II | 25,00 | 2,00 | 2,00 | 3,10 | 10,80 - 64,40 | 0,02 | 4,00 | 0,25 | 4101, 4110, 4111, 4116, 4120, 4124, 4132, 4144, 4159, 4166 | ja | ≥ Stufe 7 | ≤ 0,40 % | vollständig recycelbar, hergestellt mit bis zu 25 % Recyclinganteil | Evercare™ | ja | FloorScore® | ja | < 10 µg/m³ | > 99 % wachstumshemmend | 99,7 % nach 2 h; 99,9 % nach 5 h | Ja | Ja | 7000-N, 2010-Y20R, 2002-Y50R, 1005-Y30R, 1030-Y20R, 3020-R90B, 4502-B, 3005-R80B, 7010-Y50R, 5020-B10G | https://cdn.ais-online.de/m2/45/65245/images/23/49024523px914x1322.jpg
MIPOLAM EL7 2X20ML - HAVANA BROWN | 3475710470875 | 86904144 | Klasse 23, Klasse 34, Klasse 43 | R 9 | blau, dunkelbraun, dunkelgrau, grau, hellbeige, orange | matt | Polyvinylchlorid (PVC) | 2.000,00 | 20.000,00 | max. 2 kV (antistatisch) | kleben | homogen | Bfl-s1 | chemikalienbeständig gem. Herstellerangabe, haushaltschemikalienbeständig | sehr gut | lichtecht | E1 | Rolle | M1 | Bindemittelgehalt Typ II | 25,00 | 2,00 | 2,00 | 3,10 | 10,80 - 64,40 | 0,02 | 4,00 | 0,25 | 4101, 4110, 4111, 4116, 4120, 4124, 4132, 4144, 4159, 4166 | ja | ≥ Stufe 7 | ≤ 0,40 % | vollständig recycelbar, hergestellt mit bis zu 25 % Recyclinganteil | Evercare™ | ja | FloorScore® | ja | < 10 µg/m³ | > 99 % wachstumshemmend | 99,7 % nach 2 h; 99,9 % nach 5 h | Ja | Ja | 7000-N, 2010-Y20R, 2002-Y50R, 1005-Y30R, 1030-Y20R, 3020-R90B, 4502-B, 3005-R80B, 7010-Y50R, 5020-B10G | https://cdn.ais-online.de/m2/45/65245/images/35/49024535px914x1322.jpg
MIPOLAM EL7 2X20ML - QUARTZ | 3475710390920 | 86904101 | Klasse 23, Klasse 34, Klasse 43 | R 9 | blau, dunkelbraun, dunkelgrau, grau, hellbeige, orange | matt | Polyvinylchlorid (PVC) | 2.000,00 | 20.000,00 | max. 2 kV (antistatisch) | kleben | homogen | Bfl-s1 | chemikalienbeständig gem. Herstellerangabe, haushaltschemikalienbeständig | sehr gut | lichtecht | E1 | Rolle | M1 | Bindemittelgehalt Typ II | 25,00 | 2,00 | 2,00 | 3,10 | 10,80 - 64,40 | 0,02 | 4,00 | 0,25 | 4101, 4110, 4111, 4116, 4120, 4124, 4132, 4144, 4159, 4166 | ja | ≥ Stufe 7 | ≤ 0,40 % | vollständig recycelbar, hergestellt mit bis zu 25 % Recyclinganteil | Evercare™ | ja | FloorScore® | ja | < 10 µg/m³ | > 99 % wachstumshemmend | 99,7 % nach 2 h; 99,9 % nach 5 h | Ja | Ja | 7000-N, 2010-Y20R, 2002-Y50R, 1005-Y30R, 1030-Y20R, 3020-R90B, 4502-B, 3005-R80B, 7010-Y50R, 5020-B10G | https://cdn.ais-online.de/m2/45/65245/images/17/49024517px914x1322.jpg
MIPOLAM EL7 2X20ML - RAFFIA | 3475710470905 | 86904111 | Klasse 23, Klasse 34, Klasse 43 | R 9 | blau, dunkelbraun, dunkelgrau, grau, hellbeige, orange | matt | Polyvinylchlorid (PVC) | 2.000,00 | 20.000,00 | max. 2 kV (antistatisch) | kleben | homogen | Bfl-s1 | chemikalienbeständig gem. Herstellerangabe, haushaltschemikalienbeständig | sehr gut | lichtecht | E1 | Rolle | M1 | Bindemittelgehalt Typ II | 25,00 | 2,00 | 2,00 | 3,10 | 10,80 - 64,40 | 0,02 | 4,00 | 0,25 | 4101, 4110, 4111, 4116, 4120, 4124, 4132, 4144, 4159, 4166 | ja | ≥ Stufe 7 | ≤ 0,40 % | vollständig recycelbar, hergestellt mit bis zu 25 % Recyclinganteil | Evercare™ | ja | FloorScore® | ja | < 10 µg/m³ | > 99 % wachstumshemmend | 99,7 % nach 2 h; 99,9 % nach 5 h | Ja | Ja | 7000-N, 2010-Y20R, 2002-Y50R, 1005-Y30R, 1030-Y20R, 3020-R90B, 4502-B, 3005-R80B, 7010-Y50R, 5020-B10G | https://cdn.ais-online.de/m2/45/65245/images/20/49024520px914x1322.jpg
MIPOLAM EL7 2X20ML - SAPPHIRE | 3475710382635 | 86904116 | Klasse 23, Klasse 34, Klasse 43 | R 9 | blau, dunkelbraun, dunkelgrau, grau, hellbeige, orange | matt | Polyvinylchlorid (PVC) | 2.000,00 | 20.000,00 | max. 2 kV (antistatisch) | kleben | homogen | Bfl-s1 | chemikalienbeständig gem. Herstellerangabe, haushaltschemikalienbeständig | sehr gut | lichtecht | E1 | Rolle | M1 | Bindemittelgehalt Typ II | 25,00 | 2,00 | 2,00 | 3,10 | 10,80 - 64,40 | 0,02 | 4,00 | 0,25 | 4101, 4110, 4111, 4116, 4120, 4124, 4132, 4144, 4159, 4166 | ja | ≥ Stufe 7 | ≤ 0,40 % | vollständig recycelbar, hergestellt mit bis zu 25 % Recyclinganteil | Evercare™ | ja | FloorScore® | ja | < 10 µg/m³ | > 99 % wachstumshemmend | 99,7 % nach 2 h; 99,9 % nach 5 h | Ja | Ja | 7000-N, 2010-Y20R, 2002-Y50R, 1005-Y30R, 1030-Y20R, 3020-R90B, 4502-B, 3005-R80B, 7010-Y50R, 5020-B10G | https://cdn.ais-online.de/m2/45/65245/images/14/49024514px914x1322.jpg
MIPOLAM EL7 2X20ML - SILVER GREY | 3475710390937 | 86904120 | Klasse 23, Klasse 34, Klasse 43 | R 9 | blau, dunkelbraun, dunkelgrau, grau, hellbeige, orange | matt | Polyvinylchlorid (PVC) | 2.000,00 | 20.000,00 | max. 2 kV (antistatisch) | kleben | homogen | Bfl-s1 | chemikalienbeständig gem. Herstellerangabe, haushaltschemikalienbeständig | sehr gut | lichtecht | E1 | Rolle | M1 | Bindemittelgehalt Typ II | 25,00 | 2,00 | 2,00 | 3,10 | 10,80 - 64,40 | 0,02 | 4,00 | 0,25 | 4101, 4110, 4111, 4116, 4120, 4124, 4132, 4144, 4159, 4166 | ja | ≥ Stufe 7 | ≤ 0,40 % | vollständig recycelbar, hergestellt mit bis zu 25 % Recyclinganteil | Evercare™ | ja | FloorScore® | ja | < 10 µg/m³ | > 99 % wachstumshemmend | 99,7 % nach 2 h; 99,9 % nach 5 h | Ja | Ja | 7000-N, 2010-Y20R, 2002-Y50R, 1005-Y30R, 1030-Y20R, 3020-R90B, 4502-B, 3005-R80B, 7010-Y50R, 5020-B10G | https://cdn.ais-online.de/m2/45/65245/images/29/49024529px914x1322.jpg
MIPOLAM EL7 2X20ML - SMOKED OPAL | 3475710391057 | 86904124 | Klasse 23, Klasse 34, Klasse 43 | R 9 | blau, dunkelbraun, dunkelgrau, grau, hellbeige, orange | matt | Polyvinylchlorid (PVC) | 2.000,00 | 20.000,00 | max. 2 kV (antistatisch) | kleben | homogen | Bfl-s1 | chemikalienbeständig gem. Herstellerangabe, haushaltschemikalienbeständig | sehr gut | lichtecht | E1 | Rolle | M1 | Bindemittelgehalt Typ II | 25,00 | 2,00 | 2,00 | 3,10 | 10,80 - 64,40 | 0,02 | 4,00 | 0,25 | 4101, 4110, 4111, 4116, 4120, 4124, 4132, 4144, 4159, 4166 | ja | ≥ Stufe 7 | ≤ 0,40 % | vollständig recycelbar, hergestellt mit bis zu 25 % Recyclinganteil | Evercare™ | ja | FloorScore® | ja | < 10 µg/m³ | > 99 % wachstumshemmend | 99,7 % nach 2 h; 99,9 % nach 5 h | Ja | Ja | 7000-N, 2010-Y20R, 2002-Y50R, 1005-Y30R, 1030-Y20R, 3020-R90B, 4502-B, 3005-R80B, 7010-Y50R, 5020-B10G | https://cdn.ais-online.de/m2/45/65245/images/11/49024511px914x1322.jpg
MIPOLAM EL7 2X20ML - THISTLE | 3475710470899 | 86904166 | Klasse 23, Klasse 34, Klasse 43 | R 9 | blau, dunkelbraun, dunkelgrau, grau, hellbeige, orange | matt | Polyvinylchlorid (PVC) | 2.000,00 | 20.000,00 | max. 2 kV (antistatisch) | kleben | homogen | Bfl-s1 | chemikalienbeständig gem. Herstellerangabe, haushaltschemikalienbeständig | sehr gut | lichtecht | E1 | Rolle | M1 | Bindemittelgehalt Typ II | 25,00 | 2,00 | 2,00 | 3,10 | 10,80 - 64,40 | 0,02 | 4,00 | 0,25 | 4101, 4110, 4111, 4116, 4120, 4124, 4132, 4144, 4159, 4166 | ja | ≥ Stufe 7 | ≤ 0,40 % | vollständig recycelbar, hergestellt mit bis zu 25 % Recyclinganteil | Evercare™ | ja | FloorScore® | ja | < 10 µg/m³ | > 99 % wachstumshemmend | 99,7 % nach 2 h; 99,9 % nach 5 h | Ja | Ja | 7000-N, 2010-Y20R, 2002-Y50R, 1005-Y30R, 1030-Y20R, 3020-R90B, 4502-B, 3005-R80B, 7010-Y50R, 5020-B10G | https://cdn.ais-online.de/m2/45/65245/images/26/49024526px914x1322.jpg
MIPOLAM EL7 2X20ML - VIOLET GREY | 3475710391064 | 86904110 | Klasse 23, Klasse 34, Klasse 43 | R 9 | blau, dunkelbraun, dunkelgrau, grau, hellbeige, orange | matt | Polyvinylchlorid (PVC) | 2.000,00 | 20.000,00 | max. 2 kV (antistatisch) | kleben | homogen | Bfl-s1 | chemikalienbeständig gem. Herstellerangabe, haushaltschemikalienbeständig | sehr gut | lichtecht | E1 | Rolle | M1 | Bindemittelgehalt Typ II | 25,00 | 2,00 | 2,00 | 3,10 | 10,80 - 64,40 | 0,02 | 4,00 | 0,25 | 4101, 4110, 4111, 4116, 4120, 4124, 4132, 4144, 4159, 4166 | ja | ≥ Stufe 7 | ≤ 0,40 % | vollständig recycelbar, hergestellt mit bis zu 25 % Recyclinganteil | Evercare™ | ja | FloorScore® | ja | < 10 µg/m³ | > 99 % wachstumshemmend | 99,7 % nach 2 h; 99,9 % nach 5 h | Ja | Ja | 7000-N, 2010-Y20R, 2002-Y50R, 1005-Y30R, 1030-Y20R, 3020-R90B, 4502-B, 3005-R80B, 7010-Y50R, 5020-B10G | https://cdn.ais-online.de/m2/45/65245/images/08/49024508px914x1322.jpg
powered by Heinze