## Gerflor
Gerflor
Name | GTIN | HAN | Benutzungsintensität | Bewertungsgruppe Rutschgefahr | Farbton | Oberfläche | Werkstoff | Breite (mm) | Länge (mm) | Aufladungsspannung im Begehversuch | Befestigung | Bodenbelag heterogen/homogen | Brandverhalten | Chemische Beständigkeit | Dekontaminierbarkeit | Farbechtheit | Formaldehyd Emissionsklasse | Lieferform | RTS Emissionsklasse | Verschleißgruppe/-klasse Bodenbelag | Anteil Recyclingmaterial (%) | Dicke Nutzschicht (mm) | Gesamtdicke Belag (mm) | Gewicht (kg/m²) | Reflexionsgrad (%) | Resteindruck (mm) | Trittschallverbesserungsmaß (dB) | Wärmeleitfähigkeit (W/(m*K)) | Gerflor_Farbcode | Desinfektionsmittelbeständig | Lichtechtheit | Maßstabilität | Nachhaltigkeit | Oberflächenvergütung | REACH-konform | Zertifikate | Frei von Schwermetallen | TVOC (28 Tage) | Antibakterielle Aktivität (E. coli – S. aureus – MRSA) | Antivirale Aktivität (Humanes Coronavirus 229E) | Renovierbar | Lebenslang einpflegefrei | NCS Farbton | Bilder
MIPOLAM EL7 2X20ML - HAVANA BROWN | 3475710470875 | 86904144 | Klasse 23, Klasse 34, Klasse 43 | R 9 | dunkelbraun | matt | Polyvinylchlorid (PVC) | 2.000,00 | 20.000,00 | max. 2 kV (antistatisch) | kleben | homogen | Bfl-s1 | chemikalienbeständig gem. Herstellerangabe, haushaltschemikalienbeständig | sehr gut | lichtecht | E1 | Rolle | M1 | Bindemittelgehalt Typ II | 25,00 | 2,00 | 2,00 | 3,10 | 11,40 | 0,02 | 4,00 | 0,25 | 4144 | ja | ≥ Stufe 7 | ≤ 0,40 % | vollständig recycelbar, hergestellt mit bis zu 25 % Recyclinganteil | Evercare™ | ja | FloorScore® | ja | < 10 µg/m³ | > 99 % wachstumshemmend | 99,7 % nach 2 h; 99,9 % nach 5 h | Ja | Ja | 7010-Y50R | https://cdn.ais-online.de/m2/45/65245/images/35/49024535px914x1322.jpg
powered by Heinze