## Gerflor
Gerflor
Name | GTIN | HAN | Benutzungsintensität | Bewertungsgruppe Rutschgefahr | Dekor | Farbton | Werkstoff | Breite (mm) | Länge (mm) | Aufladungsspannung im Begehversuch | Befestigung | Bodenbelag heterogen/homogen | Brandverhalten | Chemische Beständigkeit | Cradle to Cradle® | Dekontaminierbarkeit | Farbechtheit | Formaldehyd Emissionsklasse | Lieferform | RTS Emissionsklasse | Anteil Recyclingmaterial (%) | Gesamtdicke Belag (mm) | Gewicht (kg/m²) | Reflexionsgrad (%) | Resteindruck (mm) | Trittschallverbesserungsmaß (dB) | Wärmeleitfähigkeit (W/(m*K)) | Gerflor_Farbcode | Desinfektionsmittelbeständig | Lichtechtheit | Maßstabilität | Nachhaltigkeit | Oberflächenvergütung | REACH-konform | Zertifikate | Frei von Schwermetallen | TVOC (28 Tage) | Antibakterielle Aktivität (E. coli – S. aureus – MRSA) | Antivirale Aktivität (Humanes Coronavirus 229E) | Renovierbar | Lebenslang einpflegefrei | NCS Farbton | Bilder
MIPOLAM EVO 2X20ML - Bahnen |  |  | Klasse 23, Klasse 34, Klasse 43 | R 10 | marmoriert | blau, dunkelbeige, dunkelbraun, dunkelgrau, gelb, grau, grün, hellbeige, hellgrau | thermoplastische Polymere | 2.000,00 | 20.000,00 | max. 2 kV (antistatisch) | kleben | homogen | Bfl-s1 | chemikalienbeständig gem. Herstellerangabe, haushaltschemikalienbeständig | Silber | sehr gut | lichtecht | E1 | Rolle | M1 | 25,00 | 2,00 | 2,70 | 9,50 - 70,40 | 0,04 | 5,00 | 0,25 | 9005, 9006, 9008, 9009, 9027, 9029, 9030, 9031, 9032, 9044, 9045, 9050, 9055, 9063 | ja | ≥ Stufe 6 | ≤ 0,40 % Bahnen ¦ ≤ 0,25 % Fliesen | vollständig recycelbar, hergestellt mit bis zu 25 % Recyclinganteil | Evercare™ | ja | FloorScore®, Blauer Engel, Eurofins Indoor Air Comfort Gold | ja | < 10 µg/m³ | > 99 % wachstumshemmend | 99,7 % nach 2 h; 99,9 % nach 5 h | Ja | Ja | 5005-Y20R, 2010-B, 3050-Y30R, 2020-G40Y, 6502-Y, 1005-Y40R, 2500-N, 2000-N, 4502-R, 6000-N, 1050-Y10R, 4000-N, 2005-Y40R, 7005-Y50R | https://cdn.ais-online.de/m2/45/65245/images/31/49024831px5005x7074.jpg https://cdn.ais-online.de/m2/45/65245/images/13/49024813px4730x6563.jpg https://cdn.ais-online.de/m2/45/65245/images/38/49024838px4993x7044.jpg https://cdn.ais-online.de/m2/45/65245/images/19/49024819px4726x6652.jpg https://cdn.ais-online.de/m2/45/65245/images/04/49024804px4987x7049.jpg https://cdn.ais-online.de/m2/45/65245/images/10/49024810px4986x7060.jpg https://cdn.ais-online.de/m2/45/65245/images/25/49024825px4751x6690.jpg https://cdn.ais-online.de/m2/45/65245/images/07/49024807px4999x7063.jpg https://cdn.ais-online.de/m2/45/65245/images/28/49024828px4999x7041.jpg https://cdn.ais-online.de/m2/45/65245/images/16/49024816px5006x7059.jpg https://cdn.ais-online.de/m2/45/65245/images/98/49024798px4724x6674.jpg https://cdn.ais-online.de/m2/45/65245/images/34/49024834px4739x6684.jpg https://cdn.ais-online.de/m2/45/65245/images/22/49024822px4713x6684.jpg https://cdn.ais-online.de/m2/45/65245/images/01/49024801px4974x7067.jpg
MIPOLAM EVO 2X20ML - BERGEN | 3475710510878 | 86919044 | Klasse 23, Klasse 34, Klasse 43 | R 10 | marmoriert | blau, dunkelbeige, dunkelbraun, dunkelgrau, gelb, grau, grün, hellbeige, hellgrau | thermoplastische Polymere | 2.000,00 | 20.000,00 | max. 2 kV (antistatisch) | kleben | homogen | Bfl-s1 | chemikalienbeständig gem. Herstellerangabe, haushaltschemikalienbeständig | Silber | sehr gut | lichtecht | E1 | Rolle | M1 | 25,00 | 2,00 | 2,70 | 9,50 - 70,40 | 0,04 | 5,00 | 0,25 | 9005, 9006, 9008, 9009, 9027, 9029, 9030, 9031, 9032, 9044, 9045, 9050, 9055, 9063 | ja | ≥ Stufe 6 | ≤ 0,40 % Bahnen ¦ ≤ 0,25 % Fliesen | vollständig recycelbar, hergestellt mit bis zu 25 % Recyclinganteil | Evercare™ | ja | FloorScore®, Blauer Engel, Eurofins Indoor Air Comfort Gold | ja | < 10 µg/m³ | > 99 % wachstumshemmend | 99,7 % nach 2 h; 99,9 % nach 5 h | Ja | Ja | 5005-Y20R, 2010-B, 3050-Y30R, 2020-G40Y, 6502-Y, 1005-Y40R, 2500-N, 2000-N, 4502-R, 6000-N, 1050-Y10R, 4000-N, 2005-Y40R, 7005-Y50R | https://cdn.ais-online.de/m2/45/65245/images/16/49024816px5006x7059.jpg
MIPOLAM EVO 2X20ML - COPENHAGEN | 3475710510861 | 86919032 | Klasse 23, Klasse 34, Klasse 43 | R 10 | marmoriert | blau, dunkelbeige, dunkelbraun, dunkelgrau, gelb, grau, grün, hellbeige, hellgrau | thermoplastische Polymere | 2.000,00 | 20.000,00 | max. 2 kV (antistatisch) | kleben | homogen | Bfl-s1 | chemikalienbeständig gem. Herstellerangabe, haushaltschemikalienbeständig | Silber | sehr gut | lichtecht | E1 | Rolle | M1 | 25,00 | 2,00 | 2,70 | 9,50 - 70,40 | 0,04 | 5,00 | 0,25 | 9005, 9006, 9008, 9009, 9027, 9029, 9030, 9031, 9032, 9044, 9045, 9050, 9055, 9063 | ja | ≥ Stufe 6 | ≤ 0,40 % Bahnen ¦ ≤ 0,25 % Fliesen | vollständig recycelbar, hergestellt mit bis zu 25 % Recyclinganteil | Evercare™ | ja | FloorScore®, Blauer Engel, Eurofins Indoor Air Comfort Gold | ja | < 10 µg/m³ | > 99 % wachstumshemmend | 99,7 % nach 2 h; 99,9 % nach 5 h | Ja | Ja | 5005-Y20R, 2010-B, 3050-Y30R, 2020-G40Y, 6502-Y, 1005-Y40R, 2500-N, 2000-N, 4502-R, 6000-N, 1050-Y10R, 4000-N, 2005-Y40R, 7005-Y50R | https://cdn.ais-online.de/m2/45/65245/images/19/49024819px4726x6652.jpg
MIPOLAM EVO 2X20ML - GELLO | 3475710510885 | 86919045 | Klasse 23, Klasse 34, Klasse 43 | R 10 | marmoriert | blau, dunkelbeige, dunkelbraun, dunkelgrau, gelb, grau, grün, hellbeige, hellgrau | thermoplastische Polymere | 2.000,00 | 20.000,00 | max. 2 kV (antistatisch) | kleben | homogen | Bfl-s1 | chemikalienbeständig gem. Herstellerangabe, haushaltschemikalienbeständig | Silber | sehr gut | lichtecht | E1 | Rolle | M1 | 25,00 | 2,00 | 2,70 | 9,50 - 70,40 | 0,04 | 5,00 | 0,25 | 9005, 9006, 9008, 9009, 9027, 9029, 9030, 9031, 9032, 9044, 9045, 9050, 9055, 9063 | ja | ≥ Stufe 6 | ≤ 0,40 % Bahnen ¦ ≤ 0,25 % Fliesen | vollständig recycelbar, hergestellt mit bis zu 25 % Recyclinganteil | Evercare™ | ja | FloorScore®, Blauer Engel, Eurofins Indoor Air Comfort Gold | ja | < 10 µg/m³ | > 99 % wachstumshemmend | 99,7 % nach 2 h; 99,9 % nach 5 h | Ja | Ja | 5005-Y20R, 2010-B, 3050-Y30R, 2020-G40Y, 6502-Y, 1005-Y40R, 2500-N, 2000-N, 4502-R, 6000-N, 1050-Y10R, 4000-N, 2005-Y40R, 7005-Y50R | https://cdn.ais-online.de/m2/45/65245/images/01/49024801px4974x7067.jpg
MIPOLAM EVO 2X20ML - GOTEBORG | 3475710510908 | 86919055 | Klasse 23, Klasse 34, Klasse 43 | R 10 | marmoriert | blau, dunkelbeige, dunkelbraun, dunkelgrau, gelb, grau, grün, hellbeige, hellgrau | thermoplastische Polymere | 2.000,00 | 20.000,00 | max. 2 kV (antistatisch) | kleben | homogen | Bfl-s1 | chemikalienbeständig gem. Herstellerangabe, haushaltschemikalienbeständig | Silber | sehr gut | lichtecht | E1 | Rolle | M1 | 25,00 | 2,00 | 2,70 | 9,50 - 70,40 | 0,04 | 5,00 | 0,25 | 9005, 9006, 9008, 9009, 9027, 9029, 9030, 9031, 9032, 9044, 9045, 9050, 9055, 9063 | ja | ≥ Stufe 6 | ≤ 0,40 % Bahnen ¦ ≤ 0,25 % Fliesen | vollständig recycelbar, hergestellt mit bis zu 25 % Recyclinganteil | Evercare™ | ja | FloorScore®, Blauer Engel, Eurofins Indoor Air Comfort Gold | ja | < 10 µg/m³ | > 99 % wachstumshemmend | 99,7 % nach 2 h; 99,9 % nach 5 h | Ja | Ja | 5005-Y20R, 2010-B, 3050-Y30R, 2020-G40Y, 6502-Y, 1005-Y40R, 2500-N, 2000-N, 4502-R, 6000-N, 1050-Y10R, 4000-N, 2005-Y40R, 7005-Y50R | https://cdn.ais-online.de/m2/45/65245/images/34/49024834px4739x6684.jpg
MIPOLAM EVO 2X20ML - KIRUNA | 3475710510854 | 86919031 | Klasse 23, Klasse 34, Klasse 43 | R 10 | marmoriert | blau, dunkelbeige, dunkelbraun, dunkelgrau, gelb, grau, grün, hellbeige, hellgrau | thermoplastische Polymere | 2.000,00 | 20.000,00 | max. 2 kV (antistatisch) | kleben | homogen | Bfl-s1 | chemikalienbeständig gem. Herstellerangabe, haushaltschemikalienbeständig | Silber | sehr gut | lichtecht | E1 | Rolle | M1 | 25,00 | 2,00 | 2,70 | 9,50 - 70,40 | 0,04 | 5,00 | 0,25 | 9005, 9006, 9008, 9009, 9027, 9029, 9030, 9031, 9032, 9044, 9045, 9050, 9055, 9063 | ja | ≥ Stufe 6 | ≤ 0,40 % Bahnen ¦ ≤ 0,25 % Fliesen | vollständig recycelbar, hergestellt mit bis zu 25 % Recyclinganteil | Evercare™ | ja | FloorScore®, Blauer Engel, Eurofins Indoor Air Comfort Gold | ja | < 10 µg/m³ | > 99 % wachstumshemmend | 99,7 % nach 2 h; 99,9 % nach 5 h | Ja | Ja | 5005-Y20R, 2010-B, 3050-Y30R, 2020-G40Y, 6502-Y, 1005-Y40R, 2500-N, 2000-N, 4502-R, 6000-N, 1050-Y10R, 4000-N, 2005-Y40R, 7005-Y50R | https://cdn.ais-online.de/m2/45/65245/images/13/49024813px4730x6563.jpg
MIPOLAM EVO 2X20ML - LULEA | 3475710510809 | 86919008 | Klasse 23, Klasse 34, Klasse 43 | R 10 | marmoriert | blau, dunkelbeige, dunkelbraun, dunkelgrau, gelb, grau, grün, hellbeige, hellgrau | thermoplastische Polymere | 2.000,00 | 20.000,00 | max. 2 kV (antistatisch) | kleben | homogen | Bfl-s1 | chemikalienbeständig gem. Herstellerangabe, haushaltschemikalienbeständig | Silber | sehr gut | lichtecht | E1 | Rolle | M1 | 25,00 | 2,00 | 2,70 | 9,50 - 70,40 | 0,04 | 5,00 | 0,25 | 9005, 9006, 9008, 9009, 9027, 9029, 9030, 9031, 9032, 9044, 9045, 9050, 9055, 9063 | ja | ≥ Stufe 6 | ≤ 0,40 % Bahnen ¦ ≤ 0,25 % Fliesen | vollständig recycelbar, hergestellt mit bis zu 25 % Recyclinganteil | Evercare™ | ja | FloorScore®, Blauer Engel, Eurofins Indoor Air Comfort Gold | ja | < 10 µg/m³ | > 99 % wachstumshemmend | 99,7 % nach 2 h; 99,9 % nach 5 h | Ja | Ja | 5005-Y20R, 2010-B, 3050-Y30R, 2020-G40Y, 6502-Y, 1005-Y40R, 2500-N, 2000-N, 4502-R, 6000-N, 1050-Y10R, 4000-N, 2005-Y40R, 7005-Y50R | https://cdn.ais-online.de/m2/45/65245/images/25/49024825px4751x6690.jpg
MIPOLAM EVO 2X20ML - MALMO | 3475710510892 | 86919050 | Klasse 23, Klasse 34, Klasse 43 | R 10 | marmoriert | blau, dunkelbeige, dunkelbraun, dunkelgrau, gelb, grau, grün, hellbeige, hellgrau | thermoplastische Polymere | 2.000,00 | 20.000,00 | max. 2 kV (antistatisch) | kleben | homogen | Bfl-s1 | chemikalienbeständig gem. Herstellerangabe, haushaltschemikalienbeständig | Silber | sehr gut | lichtecht | E1 | Rolle | M1 | 25,00 | 2,00 | 2,70 | 9,50 - 70,40 | 0,04 | 5,00 | 0,25 | 9005, 9006, 9008, 9009, 9027, 9029, 9030, 9031, 9032, 9044, 9045, 9050, 9055, 9063 | ja | ≥ Stufe 6 | ≤ 0,40 % Bahnen ¦ ≤ 0,25 % Fliesen | vollständig recycelbar, hergestellt mit bis zu 25 % Recyclinganteil | Evercare™ | ja | FloorScore®, Blauer Engel, Eurofins Indoor Air Comfort Gold | ja | < 10 µg/m³ | > 99 % wachstumshemmend | 99,7 % nach 2 h; 99,9 % nach 5 h | Ja | Ja | 5005-Y20R, 2010-B, 3050-Y30R, 2020-G40Y, 6502-Y, 1005-Y40R, 2500-N, 2000-N, 4502-R, 6000-N, 1050-Y10R, 4000-N, 2005-Y40R, 7005-Y50R | https://cdn.ais-online.de/m2/45/65245/images/04/49024804px4987x7049.jpg
MIPOLAM EVO 2X20ML - NARVIK | 3475710510915 | 86919063 | Klasse 23, Klasse 34, Klasse 43 | R 10 | marmoriert | blau, dunkelbeige, dunkelbraun, dunkelgrau, gelb, grau, grün, hellbeige, hellgrau | thermoplastische Polymere | 2.000,00 | 20.000,00 | max. 2 kV (antistatisch) | kleben | homogen | Bfl-s1 | chemikalienbeständig gem. Herstellerangabe, haushaltschemikalienbeständig | Silber | sehr gut | lichtecht | E1 | Rolle | M1 | 25,00 | 2,00 | 2,70 | 9,50 - 70,40 | 0,04 | 5,00 | 0,25 | 9005, 9006, 9008, 9009, 9027, 9029, 9030, 9031, 9032, 9044, 9045, 9050, 9055, 9063 | ja | ≥ Stufe 6 | ≤ 0,40 % Bahnen ¦ ≤ 0,25 % Fliesen | vollständig recycelbar, hergestellt mit bis zu 25 % Recyclinganteil | Evercare™ | ja | FloorScore®, Blauer Engel, Eurofins Indoor Air Comfort Gold | ja | < 10 µg/m³ | > 99 % wachstumshemmend | 99,7 % nach 2 h; 99,9 % nach 5 h | Ja | Ja | 5005-Y20R, 2010-B, 3050-Y30R, 2020-G40Y, 6502-Y, 1005-Y40R, 2500-N, 2000-N, 4502-R, 6000-N, 1050-Y10R, 4000-N, 2005-Y40R, 7005-Y50R | https://cdn.ais-online.de/m2/45/65245/images/31/49024831px5005x7074.jpg
MIPOLAM EVO 2X20ML - OSLO | 3475710510823 | 86919027 | Klasse 23, Klasse 34, Klasse 43 | R 10 | marmoriert | blau, dunkelbeige, dunkelbraun, dunkelgrau, gelb, grau, grün, hellbeige, hellgrau | thermoplastische Polymere | 2.000,00 | 20.000,00 | max. 2 kV (antistatisch) | kleben | homogen | Bfl-s1 | chemikalienbeständig gem. Herstellerangabe, haushaltschemikalienbeständig | Silber | sehr gut | lichtecht | E1 | Rolle | M1 | 25,00 | 2,00 | 2,70 | 9,50 - 70,40 | 0,04 | 5,00 | 0,25 | 9005, 9006, 9008, 9009, 9027, 9029, 9030, 9031, 9032, 9044, 9045, 9050, 9055, 9063 | ja | ≥ Stufe 6 | ≤ 0,40 % Bahnen ¦ ≤ 0,25 % Fliesen | vollständig recycelbar, hergestellt mit bis zu 25 % Recyclinganteil | Evercare™ | ja | FloorScore®, Blauer Engel, Eurofins Indoor Air Comfort Gold | ja | < 10 µg/m³ | > 99 % wachstumshemmend | 99,7 % nach 2 h; 99,9 % nach 5 h | Ja | Ja | 5005-Y20R, 2010-B, 3050-Y30R, 2020-G40Y, 6502-Y, 1005-Y40R, 2500-N, 2000-N, 4502-R, 6000-N, 1050-Y10R, 4000-N, 2005-Y40R, 7005-Y50R | https://cdn.ais-online.de/m2/45/65245/images/98/49024798px4724x6674.jpg
MIPOLAM EVO 2X20ML - STOCKHOLM | 3475710510793 | 86919006 | Klasse 23, Klasse 34, Klasse 43 | R 10 | marmoriert | blau, dunkelbeige, dunkelbraun, dunkelgrau, gelb, grau, grün, hellbeige, hellgrau | thermoplastische Polymere | 2.000,00 | 20.000,00 | max. 2 kV (antistatisch) | kleben | homogen | Bfl-s1 | chemikalienbeständig gem. Herstellerangabe, haushaltschemikalienbeständig | Silber | sehr gut | lichtecht | E1 | Rolle | M1 | 25,00 | 2,00 | 2,70 | 9,50 - 70,40 | 0,04 | 5,00 | 0,25 | 9005, 9006, 9008, 9009, 9027, 9029, 9030, 9031, 9032, 9044, 9045, 9050, 9055, 9063 | ja | ≥ Stufe 6 | ≤ 0,40 % Bahnen ¦ ≤ 0,25 % Fliesen | vollständig recycelbar, hergestellt mit bis zu 25 % Recyclinganteil | Evercare™ | ja | FloorScore®, Blauer Engel, Eurofins Indoor Air Comfort Gold | ja | < 10 µg/m³ | > 99 % wachstumshemmend | 99,7 % nach 2 h; 99,9 % nach 5 h | Ja | Ja | 5005-Y20R, 2010-B, 3050-Y30R, 2020-G40Y, 6502-Y, 1005-Y40R, 2500-N, 2000-N, 4502-R, 6000-N, 1050-Y10R, 4000-N, 2005-Y40R, 7005-Y50R | https://cdn.ais-online.de/m2/45/65245/images/22/49024822px4713x6684.jpg
MIPOLAM EVO 2X20ML - TROMSO | 3475710510830 | 86919029 | Klasse 23, Klasse 34, Klasse 43 | R 10 | marmoriert | blau, dunkelbeige, dunkelbraun, dunkelgrau, gelb, grau, grün, hellbeige, hellgrau | thermoplastische Polymere | 2.000,00 | 20.000,00 | max. 2 kV (antistatisch) | kleben | homogen | Bfl-s1 | chemikalienbeständig gem. Herstellerangabe, haushaltschemikalienbeständig | Silber | sehr gut | lichtecht | E1 | Rolle | M1 | 25,00 | 2,00 | 2,70 | 9,50 - 70,40 | 0,04 | 5,00 | 0,25 | 9005, 9006, 9008, 9009, 9027, 9029, 9030, 9031, 9032, 9044, 9045, 9050, 9055, 9063 | ja | ≥ Stufe 6 | ≤ 0,40 % Bahnen ¦ ≤ 0,25 % Fliesen | vollständig recycelbar, hergestellt mit bis zu 25 % Recyclinganteil | Evercare™ | ja | FloorScore®, Blauer Engel, Eurofins Indoor Air Comfort Gold | ja | < 10 µg/m³ | > 99 % wachstumshemmend | 99,7 % nach 2 h; 99,9 % nach 5 h | Ja | Ja | 5005-Y20R, 2010-B, 3050-Y30R, 2020-G40Y, 6502-Y, 1005-Y40R, 2500-N, 2000-N, 4502-R, 6000-N, 1050-Y10R, 4000-N, 2005-Y40R, 7005-Y50R | https://cdn.ais-online.de/m2/45/65245/images/38/49024838px4993x7044.jpg
MIPOLAM EVO 2X20ML - TRONDHEIM | 3475710510816 | 86919009 | Klasse 23, Klasse 34, Klasse 43 | R 10 | marmoriert | blau, dunkelbeige, dunkelbraun, dunkelgrau, gelb, grau, grün, hellbeige, hellgrau | thermoplastische Polymere | 2.000,00 | 20.000,00 | max. 2 kV (antistatisch) | kleben | homogen | Bfl-s1 | chemikalienbeständig gem. Herstellerangabe, haushaltschemikalienbeständig | Silber | sehr gut | lichtecht | E1 | Rolle | M1 | 25,00 | 2,00 | 2,70 | 9,50 - 70,40 | 0,04 | 5,00 | 0,25 | 9005, 9006, 9008, 9009, 9027, 9029, 9030, 9031, 9032, 9044, 9045, 9050, 9055, 9063 | ja | ≥ Stufe 6 | ≤ 0,40 % Bahnen ¦ ≤ 0,25 % Fliesen | vollständig recycelbar, hergestellt mit bis zu 25 % Recyclinganteil | Evercare™ | ja | FloorScore®, Blauer Engel, Eurofins Indoor Air Comfort Gold | ja | < 10 µg/m³ | > 99 % wachstumshemmend | 99,7 % nach 2 h; 99,9 % nach 5 h | Ja | Ja | 5005-Y20R, 2010-B, 3050-Y30R, 2020-G40Y, 6502-Y, 1005-Y40R, 2500-N, 2000-N, 4502-R, 6000-N, 1050-Y10R, 4000-N, 2005-Y40R, 7005-Y50R | https://cdn.ais-online.de/m2/45/65245/images/07/49024807px4999x7063.jpg
MIPOLAM EVO 2X20ML - UPPSALA | 3475710510847 | 86919030 | Klasse 23, Klasse 34, Klasse 43 | R 10 | marmoriert | blau, dunkelbeige, dunkelbraun, dunkelgrau, gelb, grau, grün, hellbeige, hellgrau | thermoplastische Polymere | 2.000,00 | 20.000,00 | max. 2 kV (antistatisch) | kleben | homogen | Bfl-s1 | chemikalienbeständig gem. Herstellerangabe, haushaltschemikalienbeständig | Silber | sehr gut | lichtecht | E1 | Rolle | M1 | 25,00 | 2,00 | 2,70 | 9,50 - 70,40 | 0,04 | 5,00 | 0,25 | 9005, 9006, 9008, 9009, 9027, 9029, 9030, 9031, 9032, 9044, 9045, 9050, 9055, 9063 | ja | ≥ Stufe 6 | ≤ 0,40 % Bahnen ¦ ≤ 0,25 % Fliesen | vollständig recycelbar, hergestellt mit bis zu 25 % Recyclinganteil | Evercare™ | ja | FloorScore®, Blauer Engel, Eurofins Indoor Air Comfort Gold | ja | < 10 µg/m³ | > 99 % wachstumshemmend | 99,7 % nach 2 h; 99,9 % nach 5 h | Ja | Ja | 5005-Y20R, 2010-B, 3050-Y30R, 2020-G40Y, 6502-Y, 1005-Y40R, 2500-N, 2000-N, 4502-R, 6000-N, 1050-Y10R, 4000-N, 2005-Y40R, 7005-Y50R | https://cdn.ais-online.de/m2/45/65245/images/10/49024810px4986x7060.jpg
MIPOLAM EVO 2X20ML - VISBY | 3475710510786 | 86919005 | Klasse 23, Klasse 34, Klasse 43 | R 10 | marmoriert | blau, dunkelbeige, dunkelbraun, dunkelgrau, gelb, grau, grün, hellbeige, hellgrau | thermoplastische Polymere | 2.000,00 | 20.000,00 | max. 2 kV (antistatisch) | kleben | homogen | Bfl-s1 | chemikalienbeständig gem. Herstellerangabe, haushaltschemikalienbeständig | Silber | sehr gut | lichtecht | E1 | Rolle | M1 | 25,00 | 2,00 | 2,70 | 9,50 - 70,40 | 0,04 | 5,00 | 0,25 | 9005, 9006, 9008, 9009, 9027, 9029, 9030, 9031, 9032, 9044, 9045, 9050, 9055, 9063 | ja | ≥ Stufe 6 | ≤ 0,40 % Bahnen ¦ ≤ 0,25 % Fliesen | vollständig recycelbar, hergestellt mit bis zu 25 % Recyclinganteil | Evercare™ | ja | FloorScore®, Blauer Engel, Eurofins Indoor Air Comfort Gold | ja | < 10 µg/m³ | > 99 % wachstumshemmend | 99,7 % nach 2 h; 99,9 % nach 5 h | Ja | Ja | 5005-Y20R, 2010-B, 3050-Y30R, 2020-G40Y, 6502-Y, 1005-Y40R, 2500-N, 2000-N, 4502-R, 6000-N, 1050-Y10R, 4000-N, 2005-Y40R, 7005-Y50R | https://cdn.ais-online.de/m2/45/65245/images/28/49024828px4999x7041.jpg
powered by Heinze