## Gerflor
Gerflor
Name | GTIN | HAN | Benutzungsintensität | Bewertungsgruppe Rutschgefahr | Farbton | Werkstoff | Breite (mm) | Länge (mm) | Aufladungsspannung im Begehversuch | Befestigung | Bodenbelag heterogen/homogen | Brandverhalten | Chemische Beständigkeit | Erdableitwiderstand | Farbechtheit | Formaldehyd Emissionsklasse | Lieferform | Verschleißgruppe/-klasse Bodenbelag | Dicke Nutzschicht (mm) | Gesamtdicke Belag (mm) | Gewicht (kg/m²) | Reflexionsgrad (%) | Resteindruck (mm) | Wärmeleitfähigkeit (W/(m*K)) | Gerflor_Farbcode | Lichtechtheit | Maßstabilität | Nachhaltigkeit | REACH-konform | weitere Eigenschaften | Bilder
MIPOLAM ROBUST EL7 2.0 2X20 ML - STORM | 3475710136757 | 41350112 | Klasse 34, Klasse 43 | R 9 | blau | Polyvinylchlorid (PVC) | 2.000,00 | 20.000,00 | max. 2 kV (antistatisch) | kleben, schweißen | homogen | Bfl-s1 | chemikalienbeständig gem. Herstellerangabe, haushaltschemikalienbeständig | max. 1 x 10 hoch 9 Ohm | lichtecht | E1 | Rolle | Bindemittelgehalt Typ II | 2,00 | 2,00 | 3,30 | 35,30 | 0,03 | 0,25 | 0112 | ≥ Stufe 6 | ≤ 0,40 % Bahnen ¦ ≤ 0,25 % Fliesen | teilweise hergestellt aus hauseigenem Recyclat | ja | erfüllt die Anforderungen an permanente Ableitfähigkeit | https://cdn.ais-online.de/m2/45/65245/images/88/46355388px1122x1122.jpg
powered by Heinze