## Gerflor
Gerflor
Name | HAN | Benutzungsintensität | Bewertungsgruppe Rutschgefahr | Farbton | Werkstoff | Breite (mm) | Länge (mm) | Aufladungsspannung im Begehversuch | Befestigung | Bodenbelag heterogen/homogen | Brandverhalten | Chemische Beständigkeit | Erdableitwiderstand | Farbechtheit | Formaldehyd Emissionsklasse | Lieferform | Verschleißgruppe/-klasse Bodenbelag | Dicke Nutzschicht (mm) | Gesamtdicke Belag (mm) | Gewicht (kg/m²) | Reflexionsgrad (%) | Resteindruck (mm) | Wärmeleitfähigkeit (W/(m*K)) | Gerflor_Farbcode | Lichtechtheit | Maßstabilität | Nachhaltigkeit | REACH-konform | weitere Eigenschaften | Bilder
MIPOLAM ROBUST EL7 2.0 60.8/20 - Bahnen |  | Klasse 34, Klasse 43 | R 9 | blau, dunkelgrau, grau, grün, hellbeige, hellgrau | Polyvinylchlorid (PVC) | 608,00 | 608,00 | max. 2 kV (antistatisch) | kleben, schweißen | homogen | Bfl-s1 | chemikalienbeständig gem. Herstellerangabe, haushaltschemikalienbeständig | max. 1 x 10 hoch 9 Ohm | lichtecht | E1 | Fliesen | Bindemittelgehalt Typ II | 2,00 | 2,00 | 3,30 | 18,20 - 56,10 | 0,03 | 0,25 | 0002, 0003, 0005, 0013, 0112, 0306 | ≥ Stufe 6 | ≤ 0,40 % Bahnen ¦ ≤ 0,25 % Fliesen | teilweise hergestellt aus hauseigenem Recyclat | Ja | erfüllt die Anforderungen an permanente Ableitfähigkeit | https://cdn.ais-online.de/m2/45/65245/images/73/46355473px1122x1122.jpg https://cdn.ais-online.de/m2/45/65245/images/00/43143300px2000x1333.jpg https://cdn.ais-online.de/m2/45/65245/images/56/46355456px1122x1122.jpg https://cdn.ais-online.de/m2/45/65245/images/71/46355471px1122x1122.jpg https://cdn.ais-online.de/m2/45/65245/images/40/46355440px1122x1122.jpg https://cdn.ais-online.de/m2/45/65245/images/88/46355388px1122x1122.jpg https://cdn.ais-online.de/m2/45/65245/images/36/46355436px1122x1122.jpg
MIPOLAM ROBUST EL7 2.0 60.8/20 - GREEN | 43370306 | Klasse 34, Klasse 43 | R 9 | blau, dunkelgrau, grau, grün, hellbeige, hellgrau | Polyvinylchlorid (PVC) | 608,00 | 608,00 | max. 2 kV (antistatisch) | kleben, schweißen | homogen | Bfl-s1 | chemikalienbeständig gem. Herstellerangabe, haushaltschemikalienbeständig | max. 1 x 10 hoch 9 Ohm | lichtecht | E1 | Fliesen | Bindemittelgehalt Typ II | 2,00 | 2,00 | 3,30 | 18,20 - 56,10 | 0,03 | 0,25 | 0002, 0003, 0005, 0013, 0112, 0306 | ≥ Stufe 6 | ≤ 0,40 % Bahnen ¦ ≤ 0,25 % Fliesen | teilweise hergestellt aus hauseigenem Recyclat | Ja | erfüllt die Anforderungen an permanente Ableitfähigkeit | https://cdn.ais-online.de/m2/45/65245/images/36/46355436px1122x1122.jpg
MIPOLAM ROBUST EL7 2.0 60.8/20 - IVORY | 43370003 | Klasse 34, Klasse 43 | R 9 | blau, dunkelgrau, grau, grün, hellbeige, hellgrau | Polyvinylchlorid (PVC) | 608,00 | 608,00 | max. 2 kV (antistatisch) | kleben, schweißen | homogen | Bfl-s1 | chemikalienbeständig gem. Herstellerangabe, haushaltschemikalienbeständig | max. 1 x 10 hoch 9 Ohm | lichtecht | E1 | Fliesen | Bindemittelgehalt Typ II | 2,00 | 2,00 | 3,30 | 18,20 - 56,10 | 0,03 | 0,25 | 0002, 0003, 0005, 0013, 0112, 0306 | ≥ Stufe 6 | ≤ 0,40 % Bahnen ¦ ≤ 0,25 % Fliesen | teilweise hergestellt aus hauseigenem Recyclat | Ja | erfüllt die Anforderungen an permanente Ableitfähigkeit | https://cdn.ais-online.de/m2/45/65245/images/00/43143300px2000x1333.jpg https://cdn.ais-online.de/m2/45/65245/images/56/46355456px1122x1122.jpg
MIPOLAM ROBUST EL7 2.0 60.8/20 - PEWTER | 43370013 | Klasse 34, Klasse 43 | R 9 | blau, dunkelgrau, grau, grün, hellbeige, hellgrau | Polyvinylchlorid (PVC) | 608,00 | 608,00 | max. 2 kV (antistatisch) | kleben, schweißen | homogen | Bfl-s1 | chemikalienbeständig gem. Herstellerangabe, haushaltschemikalienbeständig | max. 1 x 10 hoch 9 Ohm | lichtecht | E1 | Fliesen | Bindemittelgehalt Typ II | 2,00 | 2,00 | 3,30 | 18,20 - 56,10 | 0,03 | 0,25 | 0002, 0003, 0005, 0013, 0112, 0306 | ≥ Stufe 6 | ≤ 0,40 % Bahnen ¦ ≤ 0,25 % Fliesen | teilweise hergestellt aus hauseigenem Recyclat | Ja | erfüllt die Anforderungen an permanente Ableitfähigkeit | https://cdn.ais-online.de/m2/45/65245/images/73/46355473px1122x1122.jpg
MIPOLAM ROBUST EL7 2.0 60.8/20 - PLATINUM | 43370002 | Klasse 34, Klasse 43 | R 9 | blau, dunkelgrau, grau, grün, hellbeige, hellgrau | Polyvinylchlorid (PVC) | 608,00 | 608,00 | max. 2 kV (antistatisch) | kleben, schweißen | homogen | Bfl-s1 | chemikalienbeständig gem. Herstellerangabe, haushaltschemikalienbeständig | max. 1 x 10 hoch 9 Ohm | lichtecht | E1 | Fliesen | Bindemittelgehalt Typ II | 2,00 | 2,00 | 3,30 | 18,20 - 56,10 | 0,03 | 0,25 | 0002, 0003, 0005, 0013, 0112, 0306 | ≥ Stufe 6 | ≤ 0,40 % Bahnen ¦ ≤ 0,25 % Fliesen | teilweise hergestellt aus hauseigenem Recyclat | Ja | erfüllt die Anforderungen an permanente Ableitfähigkeit | https://cdn.ais-online.de/m2/45/65245/images/40/46355440px1122x1122.jpg
MIPOLAM ROBUST EL7 2.0 60.8/20 - STEEL | 43370005 | Klasse 34, Klasse 43 | R 9 | blau, dunkelgrau, grau, grün, hellbeige, hellgrau | Polyvinylchlorid (PVC) | 608,00 | 608,00 | max. 2 kV (antistatisch) | kleben, schweißen | homogen | Bfl-s1 | chemikalienbeständig gem. Herstellerangabe, haushaltschemikalienbeständig | max. 1 x 10 hoch 9 Ohm | lichtecht | E1 | Fliesen | Bindemittelgehalt Typ II | 2,00 | 2,00 | 3,30 | 18,20 - 56,10 | 0,03 | 0,25 | 0002, 0003, 0005, 0013, 0112, 0306 | ≥ Stufe 6 | ≤ 0,40 % Bahnen ¦ ≤ 0,25 % Fliesen | teilweise hergestellt aus hauseigenem Recyclat | Ja | erfüllt die Anforderungen an permanente Ableitfähigkeit | https://cdn.ais-online.de/m2/45/65245/images/71/46355471px1122x1122.jpg
MIPOLAM ROBUST EL7 2.0 60.8/20 - STORM | 43370112 | Klasse 34, Klasse 43 | R 9 | blau, dunkelgrau, grau, grün, hellbeige, hellgrau | Polyvinylchlorid (PVC) | 608,00 | 608,00 | max. 2 kV (antistatisch) | kleben, schweißen | homogen | Bfl-s1 | chemikalienbeständig gem. Herstellerangabe, haushaltschemikalienbeständig | max. 1 x 10 hoch 9 Ohm | lichtecht | E1 | Fliesen | Bindemittelgehalt Typ II | 2,00 | 2,00 | 3,30 | 18,20 - 56,10 | 0,03 | 0,25 | 0002, 0003, 0005, 0013, 0112, 0306 | ≥ Stufe 6 | ≤ 0,40 % Bahnen ¦ ≤ 0,25 % Fliesen | teilweise hergestellt aus hauseigenem Recyclat | Ja | erfüllt die Anforderungen an permanente Ableitfähigkeit | https://cdn.ais-online.de/m2/45/65245/images/88/46355388px1122x1122.jpg
powered by Heinze