## Gerflor
Gerflor
Name | GTIN | HAN | Benutzungsintensität | Bewertungsgruppe Rutschgefahr | Farbton | Werkstoff | Breite (mm) | Länge (mm) | Aufladungsspannung im Begehversuch | Befestigung | Bodenbelag heterogen/homogen | Brandverhalten | Chemische Beständigkeit | Dekontaminierbarkeit | Erdableitwiderstand | Farbechtheit | Verschleißgruppe/-klasse Bodenbelag | Dicke Nutzschicht (mm) | Gesamtdicke Belag (mm) | Gewicht (kg/m²) | Reflexionsgrad (%) | Resteindruck (mm) | Trittschallverbesserungsmaß (dB) | Wärmeleitfähigkeit (W/(m*K)) | Gerflor_Farbcode | Desinfektionsmittelbeständig | Lichtechtheit | Maßstabilität | Nachhaltigkeit | Oberflächenvergütung | REACH-konform | Zertifikate | weitere Eigenschaften | Antibakterielle Aktivität (E. coli – S. aureus – MRSA) | Renovierbar | Bilder
MIPOLAM SYMBIOZ EL7 EV 2X20 ML - Bahnen |  |  | Klasse 34, Klasse 43 | R 9 | beige, grau, hellgrau | Polyvinylchlorid (PVC) | 2.000,00 | 20.000,00 | max. 2 kV (antistatisch) | kleben, schweißen | homogen | Bfl-s1 | chemikalienbeständig gem. Herstellerangabe, haushaltschemikalienbeständig | sehr gut | max. 1 x 10 hoch 9 Ohm | lichtecht | Bindemittelgehalt Typ II | 2,00 | 2,00 | 3,10 | 26,60 - 52,40 | 0,02 | 4,00 | 0,25 | 6109, 6129, 6141, 6143 | Ja | ≥ Stufe 7 | ≤ 0,40 % | teilweise hergestellt aus hauseigenem Recyclat | Evercare™ | Ja | FloorScore® | erfüllt die Anforderungen an permanente Ableitfähigkeit | > 99 % wachstumshemmend | Ja | https://cdn.ais-online.de/m2/45/65245/images/90/43143290px601x850.jpg https://cdn.ais-online.de/m2/45/65245/images/16/43143616px601x850.jpg https://cdn.ais-online.de/m2/45/65245/images/17/43143617px850x642.jpg https://cdn.ais-online.de/m2/45/65245/images/20/43144020px2480x3508.jpg
MIPOLAM SYMBIOZ EL7 EV 2X20 ML - CLAY | 3475710370212 | 86556141 | Klasse 34, Klasse 43 | R 9 | beige, grau, hellgrau | Polyvinylchlorid (PVC) | 2.000,00 | 20.000,00 | max. 2 kV (antistatisch) | kleben, schweißen | homogen | Bfl-s1 | chemikalienbeständig gem. Herstellerangabe, haushaltschemikalienbeständig | sehr gut | max. 1 x 10 hoch 9 Ohm | lichtecht | Bindemittelgehalt Typ II | 2,00 | 2,00 | 3,10 | 26,60 - 52,40 | 0,02 | 4,00 | 0,25 | 6109, 6129, 6141, 6143 | Ja | ≥ Stufe 7 | ≤ 0,40 % | teilweise hergestellt aus hauseigenem Recyclat | Evercare™ | Ja | FloorScore® | erfüllt die Anforderungen an permanente Ableitfähigkeit | > 99 % wachstumshemmend | Ja | https://cdn.ais-online.de/m2/45/65245/images/90/43143290px601x850.jpg
MIPOLAM SYMBIOZ EL7 EV 2X20 ML - CLOUD | 3475710371035 | 86556129 | Klasse 34, Klasse 43 | R 9 | beige, grau, hellgrau | Polyvinylchlorid (PVC) | 2.000,00 | 20.000,00 | max. 2 kV (antistatisch) | kleben, schweißen | homogen | Bfl-s1 | chemikalienbeständig gem. Herstellerangabe, haushaltschemikalienbeständig | sehr gut | max. 1 x 10 hoch 9 Ohm | lichtecht | Bindemittelgehalt Typ II | 2,00 | 2,00 | 3,10 | 26,60 - 52,40 | 0,02 | 4,00 | 0,25 | 6109, 6129, 6141, 6143 | Ja | ≥ Stufe 7 | ≤ 0,40 % | teilweise hergestellt aus hauseigenem Recyclat | Evercare™ | Ja | FloorScore® | erfüllt die Anforderungen an permanente Ableitfähigkeit | > 99 % wachstumshemmend | Ja | https://cdn.ais-online.de/m2/45/65245/images/17/43143617px850x642.jpg
MIPOLAM SYMBIOZ EL7 EV 2X20 ML - GREY STONE | 3475710371028 | 86556109 | Klasse 34, Klasse 43 | R 9 | beige, grau, hellgrau | Polyvinylchlorid (PVC) | 2.000,00 | 20.000,00 | max. 2 kV (antistatisch) | kleben, schweißen | homogen | Bfl-s1 | chemikalienbeständig gem. Herstellerangabe, haushaltschemikalienbeständig | sehr gut | max. 1 x 10 hoch 9 Ohm | lichtecht | Bindemittelgehalt Typ II | 2,00 | 2,00 | 3,10 | 26,60 - 52,40 | 0,02 | 4,00 | 0,25 | 6109, 6129, 6141, 6143 | Ja | ≥ Stufe 7 | ≤ 0,40 % | teilweise hergestellt aus hauseigenem Recyclat | Evercare™ | Ja | FloorScore® | erfüllt die Anforderungen an permanente Ableitfähigkeit | > 99 % wachstumshemmend | Ja | https://cdn.ais-online.de/m2/45/65245/images/20/43144020px2480x3508.jpg
MIPOLAM SYMBIOZ EL7 EV 2X20 ML - WOOD | 3475710411397 | 86556143 | Klasse 34, Klasse 43 | R 9 | beige, grau, hellgrau | Polyvinylchlorid (PVC) | 2.000,00 | 20.000,00 | max. 2 kV (antistatisch) | kleben, schweißen | homogen | Bfl-s1 | chemikalienbeständig gem. Herstellerangabe, haushaltschemikalienbeständig | sehr gut | max. 1 x 10 hoch 9 Ohm | lichtecht | Bindemittelgehalt Typ II | 2,00 | 2,00 | 3,10 | 26,60 - 52,40 | 0,02 | 4,00 | 0,25 | 6109, 6129, 6141, 6143 | Ja | ≥ Stufe 7 | ≤ 0,40 % | teilweise hergestellt aus hauseigenem Recyclat | Evercare™ | Ja | FloorScore® | erfüllt die Anforderungen an permanente Ableitfähigkeit | > 99 % wachstumshemmend | Ja | https://cdn.ais-online.de/m2/45/65245/images/16/43143616px601x850.jpg
powered by Heinze