## Gerflor
Gerflor
Name | GTIN | HAN | Benutzungsintensität | Bewertungsgruppe Rutschgefahr | Farbton | Werkstoff | Breite (mm) | Länge (mm) | Aufladungsspannung im Begehversuch | Befestigung | Beständigkeit Belag | Bodenbelag heterogen/homogen | Brandverhalten | Chemische Beständigkeit | Dekontaminierbarkeit | Farbechtheit | Formaldehyd Emissionsklasse | Lieferform | Verschleißgruppe/-klasse Bodenbelag | Dicke Nutzschicht (mm) | Gesamtdicke Belag (mm) | Gewicht (kg/m²) | Reflexionsgrad (%) | Resteindruck (mm) | Trittschallverbesserungsmaß (dB) | Wärmeleitfähigkeit (W/(m*K)) | Gerflor_Farbcode | Desinfektionsmittelbeständig | Lichtechtheit | Maßstabilität | Nachhaltigkeit | Oberflächenvergütung | REACH-konform | Zertifikate | Antibakterielle Aktivität (E. coli – S. aureus – MRSA) | Renovierbar | Bilder
MIPOLAM SYMBIOZ T 2X20 ML - SUNSHINE | 3475710251047 | 85926032 | Klasse 34, Klasse 43 | R 9 | gelb | Polyvinylchlorid (PVC) | 2.000,00 | 20.000,00 | max. 2 kV (antistatisch) | kleben, schweißen | gegen UV-Licht größer Stufe 6 | homogen | Bfl-s1 | chemikalienbeständig gem. Herstellerangabe, haushaltschemikalienbeständig | sehr gut | lichtecht | E1 | Rolle | Bindemittelgehalt Typ I | 2,00 | 2,00 | 2,60 | 55,40 | 0,02 | 5,00 | 0,25 | 6032 | ja | ≥ Stufe 7 | ≤ 0,40 % | zu über 75 % aus nachhaltigen oder erneuerbaren Rohstoffen, 100 % biologischer Weichmacher, hergestellt mit mindestens 25 % Recyclinganteil | Evercare™ | ja | FloorScore® | > 99 % wachstumshemmend | Ja | https://cdn.ais-online.de/m2/45/65245/images/94/43144094px850x659.jpg
powered by Heinze