## Gerflor
Gerflor
Name | GTIN | HAN | Benutzungsintensität | Bewertungsgruppe Rutschgefahr | Farbton | Werkstoff | Breite (mm) | Länge (mm) | Aufladungsspannung im Begehversuch | Befestigung | Bodenbelag heterogen/homogen | Brandverhalten | Chemische Beständigkeit | Erdableitwiderstand | Farbechtheit | Formaldehyd Emissionsklasse | Lieferform | Verschleißgruppe/-klasse Bodenbelag | Gesamtdicke Belag (mm) | Gewicht (kg/m²) | Reflexionsgrad (%) | Resteindruck (mm) | Wärmeleitfähigkeit (W/(m*K)) | Gerflor_Farbcode | Lichtechtheit | Maßstabilität | Nachhaltigkeit | Oberflächenvergütung | REACH-konform | Antibakterielle Aktivität (E. coli – S. aureus – MRSA) | Begehaufladung | Bilder
MIPOLAM TECHNIC EL5 EU 2.0 608X608 - WHITE | 3475710320248 | 38510635 | Klasse 34, Klasse 43 | R 9 | hellgrau, weiß | Polyvinylchlorid (PVC) | 608,00 | 608,00 | max. 2 kV (antistatisch) | kleben, schweißen | homogen | Bfl-s1 | chemikalienbeständig gem. Herstellerangabe, fleckbeständig, haushaltschemikalienbeständig | max. 1 x 10 hoch 6 Ohm | lichtecht | E1 | Fliesen | Bindemittelgehalt Typ II | 2,00 | 3,80 | 67,00 | 0,03 | 0,25 | 0635 | ≥ Stufe 6 | ≤ 0,25 % | teilweise hergestellt aus hauseigenem Recyclat | Evercare™ | ja | > 99 % wachstumshemmend | < 100 V, getestet mit ESD Schuhen (Typ ABEBA und Uvex) | https://cdn.ais-online.de/m2/45/65245/images/04/43143304px1366x2000.jpg
powered by Heinze