## Gerflor
Gerflor
Name | GTIN | HAN | Benutzungsintensität | Bewertungsgruppe Rutschgefahr | Farbton | Werkstoff | Breite (mm) | Länge (mm) | Aufladungsspannung im Begehversuch | Befestigung | Bodenbelag heterogen/homogen | Brandverhalten | Chemische Beständigkeit | Dekontaminierbarkeit | Farbechtheit | Formaldehyd Emissionsklasse | Lieferform | Verschleißgruppe/-klasse Bodenbelag | Dicke Nutzschicht (mm) | Gesamtdicke Belag (mm) | Gewicht (kg/m²) | Reflexionsgrad (%) | Resteindruck (mm) | Trittschallverbesserungsmaß (dB) | Wärmeleitfähigkeit (W/(m*K)) | Gerflor_Farbcode | Desinfektionsmittelbeständig | Lichtechtheit | Maßstabilität | Nachhaltigkeit | Oberflächenvergütung | REACH-konform | Zertifikate | Antibakterielle Aktivität (E. coli – S. aureus – MRSA) | Renovierbar | Bilder
MIPOLAM TROPLAN 2X20 ML - Bahnen |  |  | Klasse 34, Klasse 43 | R 9 | beige, blau, braun, dunkelgrau, gelb, grau, grün, hellbeige, hellgrau, orange | Polyvinylchlorid (PVC) | 2.000,00 | 20.000,00 | max. 2 kV (antistatisch) | kleben, schweißen | homogen | Bfl-s1 | chemikalienbeständig gem. Herstellerangabe, haushaltschemikalienbeständig | sehr gut | lichtecht | E1 | Rolle | Bindemittelgehalt Typ II | 2,00 | 2,00 | 3,30 | 20,10 - 63,90 | 0,03 | 4,00 | 0,25 | 1002, 1003, 1004, 1006, 1007, 1009, 1010, 1032, 1033, 1035, 1036, 1037, 1040, 1055, 1056, 1057, 1059, 1060 | ja | ≥ Stufe 6 | ≤ 0,40 % Bahnen ¦ ≤ 0,25 % Fliesen | hergestellt mit mindestens 25 % Recyclinganteil | Evercare™ | ja | FloorScore® | > 99 % wachstumshemmend | Ja | https://cdn.ais-online.de/m2/45/65245/images/85/43142985px850x850.jpg https://cdn.ais-online.de/m2/45/65245/images/75/43143675px850x850.jpg https://cdn.ais-online.de/m2/45/65245/images/71/43144071px850x850.jpg https://cdn.ais-online.de/m2/45/65245/images/87/43143887px850x850.jpg https://cdn.ais-online.de/m2/45/65245/images/42/43143042px850x850.jpg https://cdn.ais-online.de/m2/45/65245/images/78/43142978px850x850.jpg https://cdn.ais-online.de/m2/45/65245/images/76/43143676px850x850.jpg https://cdn.ais-online.de/m2/45/65245/images/86/43143486px850x850.jpg https://cdn.ais-online.de/m2/45/65245/images/85/43143485px850x850.jpg https://cdn.ais-online.de/m2/45/65245/images/82/43142982px850x850.jpg https://cdn.ais-online.de/m2/45/65245/images/83/43142983px850x850.jpg https://cdn.ais-online.de/m2/45/65245/images/45/43143045px850x850.jpg https://cdn.ais-online.de/m2/45/65245/images/44/43143044px850x850.jpg https://cdn.ais-online.de/m2/45/65245/images/43/43143043px850x850.jpg https://cdn.ais-online.de/m2/45/65245/images/88/43142988px850x850.jpg https://cdn.ais-online.de/m2/45/65245/images/87/43142987px850x850.jpg https://cdn.ais-online.de/m2/45/65245/images/86/43142986px850x850.jpg https://cdn.ais-online.de/m2/45/65245/images/70/43144070px850x850.jpg
MIPOLAM TROPLAN 2X20 ML - ANTHRACITE | 3475710258473 | 85931060 | Klasse 34, Klasse 43 | R 9 | beige, blau, braun, dunkelgrau, gelb, grau, grün, hellbeige, hellgrau, orange | Polyvinylchlorid (PVC) | 2.000,00 | 20.000,00 | max. 2 kV (antistatisch) | kleben, schweißen | homogen | Bfl-s1 | chemikalienbeständig gem. Herstellerangabe, haushaltschemikalienbeständig | sehr gut | lichtecht | E1 | Rolle | Bindemittelgehalt Typ II | 2,00 | 2,00 | 3,30 | 20,10 - 63,90 | 0,03 | 4,00 | 0,25 | 1002, 1003, 1004, 1006, 1007, 1009, 1010, 1032, 1033, 1035, 1036, 1037, 1040, 1055, 1056, 1057, 1059, 1060 | ja | ≥ Stufe 6 | ≤ 0,40 % Bahnen ¦ ≤ 0,25 % Fliesen | hergestellt mit mindestens 25 % Recyclinganteil | Evercare™ | ja | FloorScore® | > 99 % wachstumshemmend | Ja | https://cdn.ais-online.de/m2/45/65245/images/43/43143043px850x850.jpg
MIPOLAM TROPLAN 2X20 ML - APRICOT | 3475710258350 | 85931055 | Klasse 34, Klasse 43 | R 9 | beige, blau, braun, dunkelgrau, gelb, grau, grün, hellbeige, hellgrau, orange | Polyvinylchlorid (PVC) | 2.000,00 | 20.000,00 | max. 2 kV (antistatisch) | kleben, schweißen | homogen | Bfl-s1 | chemikalienbeständig gem. Herstellerangabe, haushaltschemikalienbeständig | sehr gut | lichtecht | E1 | Rolle | Bindemittelgehalt Typ II | 2,00 | 2,00 | 3,30 | 20,10 - 63,90 | 0,03 | 4,00 | 0,25 | 1002, 1003, 1004, 1006, 1007, 1009, 1010, 1032, 1033, 1035, 1036, 1037, 1040, 1055, 1056, 1057, 1059, 1060 | ja | ≥ Stufe 6 | ≤ 0,40 % Bahnen ¦ ≤ 0,25 % Fliesen | hergestellt mit mindestens 25 % Recyclinganteil | Evercare™ | ja | FloorScore® | > 99 % wachstumshemmend | Ja | https://cdn.ais-online.de/m2/45/65245/images/75/43143675px850x850.jpg
MIPOLAM TROPLAN 2X20 ML - BEIGE | 3475710258374 | 85931002 | Klasse 34, Klasse 43 | R 9 | beige, blau, braun, dunkelgrau, gelb, grau, grün, hellbeige, hellgrau, orange | Polyvinylchlorid (PVC) | 2.000,00 | 20.000,00 | max. 2 kV (antistatisch) | kleben, schweißen | homogen | Bfl-s1 | chemikalienbeständig gem. Herstellerangabe, haushaltschemikalienbeständig | sehr gut | lichtecht | E1 | Rolle | Bindemittelgehalt Typ II | 2,00 | 2,00 | 3,30 | 20,10 - 63,90 | 0,03 | 4,00 | 0,25 | 1002, 1003, 1004, 1006, 1007, 1009, 1010, 1032, 1033, 1035, 1036, 1037, 1040, 1055, 1056, 1057, 1059, 1060 | ja | ≥ Stufe 6 | ≤ 0,40 % Bahnen ¦ ≤ 0,25 % Fliesen | hergestellt mit mindestens 25 % Recyclinganteil | Evercare™ | ja | FloorScore® | > 99 % wachstumshemmend | Ja | https://cdn.ais-online.de/m2/45/65245/images/82/43142982px850x850.jpg
MIPOLAM TROPLAN 2X20 ML - BLUE | 3475710258404 | 85931006 | Klasse 34, Klasse 43 | R 9 | beige, blau, braun, dunkelgrau, gelb, grau, grün, hellbeige, hellgrau, orange | Polyvinylchlorid (PVC) | 2.000,00 | 20.000,00 | max. 2 kV (antistatisch) | kleben, schweißen | homogen | Bfl-s1 | chemikalienbeständig gem. Herstellerangabe, haushaltschemikalienbeständig | sehr gut | lichtecht | E1 | Rolle | Bindemittelgehalt Typ II | 2,00 | 2,00 | 3,30 | 20,10 - 63,90 | 0,03 | 4,00 | 0,25 | 1002, 1003, 1004, 1006, 1007, 1009, 1010, 1032, 1033, 1035, 1036, 1037, 1040, 1055, 1056, 1057, 1059, 1060 | ja | ≥ Stufe 6 | ≤ 0,40 % Bahnen ¦ ≤ 0,25 % Fliesen | hergestellt mit mindestens 25 % Recyclinganteil | Evercare™ | ja | FloorScore® | > 99 % wachstumshemmend | Ja | https://cdn.ais-online.de/m2/45/65245/images/76/43143676px850x850.jpg
MIPOLAM TROPLAN 2X20 ML - BLUE GREY | 3475710258398 | 85931059 | Klasse 34, Klasse 43 | R 9 | beige, blau, braun, dunkelgrau, gelb, grau, grün, hellbeige, hellgrau, orange | Polyvinylchlorid (PVC) | 2.000,00 | 20.000,00 | max. 2 kV (antistatisch) | kleben, schweißen | homogen | Bfl-s1 | chemikalienbeständig gem. Herstellerangabe, haushaltschemikalienbeständig | sehr gut | lichtecht | E1 | Rolle | Bindemittelgehalt Typ II | 2,00 | 2,00 | 3,30 | 20,10 - 63,90 | 0,03 | 4,00 | 0,25 | 1002, 1003, 1004, 1006, 1007, 1009, 1010, 1032, 1033, 1035, 1036, 1037, 1040, 1055, 1056, 1057, 1059, 1060 | ja | ≥ Stufe 6 | ≤ 0,40 % Bahnen ¦ ≤ 0,25 % Fliesen | hergestellt mit mindestens 25 % Recyclinganteil | Evercare™ | ja | FloorScore® | > 99 % wachstumshemmend | Ja | https://cdn.ais-online.de/m2/45/65245/images/88/43142988px850x850.jpg
MIPOLAM TROPLAN 2X20 ML - BROWN | 3475710258503 | 85931033 | Klasse 34, Klasse 43 | R 9 | beige, blau, braun, dunkelgrau, gelb, grau, grün, hellbeige, hellgrau, orange | Polyvinylchlorid (PVC) | 2.000,00 | 20.000,00 | max. 2 kV (antistatisch) | kleben, schweißen | homogen | Bfl-s1 | chemikalienbeständig gem. Herstellerangabe, haushaltschemikalienbeständig | sehr gut | lichtecht | E1 | Rolle | Bindemittelgehalt Typ II | 2,00 | 2,00 | 3,30 | 20,10 - 63,90 | 0,03 | 4,00 | 0,25 | 1002, 1003, 1004, 1006, 1007, 1009, 1010, 1032, 1033, 1035, 1036, 1037, 1040, 1055, 1056, 1057, 1059, 1060 | ja | ≥ Stufe 6 | ≤ 0,40 % Bahnen ¦ ≤ 0,25 % Fliesen | hergestellt mit mindestens 25 % Recyclinganteil | Evercare™ | ja | FloorScore® | > 99 % wachstumshemmend | Ja | https://cdn.ais-online.de/m2/45/65245/images/87/43143887px850x850.jpg
MIPOLAM TROPLAN 2X20 ML - DARK BLUE | 3475710258480 | 85931056 | Klasse 34, Klasse 43 | R 9 | beige, blau, braun, dunkelgrau, gelb, grau, grün, hellbeige, hellgrau, orange | Polyvinylchlorid (PVC) | 2.000,00 | 20.000,00 | max. 2 kV (antistatisch) | kleben, schweißen | homogen | Bfl-s1 | chemikalienbeständig gem. Herstellerangabe, haushaltschemikalienbeständig | sehr gut | lichtecht | E1 | Rolle | Bindemittelgehalt Typ II | 2,00 | 2,00 | 3,30 | 20,10 - 63,90 | 0,03 | 4,00 | 0,25 | 1002, 1003, 1004, 1006, 1007, 1009, 1010, 1032, 1033, 1035, 1036, 1037, 1040, 1055, 1056, 1057, 1059, 1060 | ja | ≥ Stufe 6 | ≤ 0,40 % Bahnen ¦ ≤ 0,25 % Fliesen | hergestellt mit mindestens 25 % Recyclinganteil | Evercare™ | ja | FloorScore® | > 99 % wachstumshemmend | Ja | https://cdn.ais-online.de/m2/45/65245/images/45/43143045px850x850.jpg
MIPOLAM TROPLAN 2X20 ML - DARK GREEN | 3475710258497 | 85931057 | Klasse 34, Klasse 43 | R 9 | beige, blau, braun, dunkelgrau, gelb, grau, grün, hellbeige, hellgrau, orange | Polyvinylchlorid (PVC) | 2.000,00 | 20.000,00 | max. 2 kV (antistatisch) | kleben, schweißen | homogen | Bfl-s1 | chemikalienbeständig gem. Herstellerangabe, haushaltschemikalienbeständig | sehr gut | lichtecht | E1 | Rolle | Bindemittelgehalt Typ II | 2,00 | 2,00 | 3,30 | 20,10 - 63,90 | 0,03 | 4,00 | 0,25 | 1002, 1003, 1004, 1006, 1007, 1009, 1010, 1032, 1033, 1035, 1036, 1037, 1040, 1055, 1056, 1057, 1059, 1060 | ja | ≥ Stufe 6 | ≤ 0,40 % Bahnen ¦ ≤ 0,25 % Fliesen | hergestellt mit mindestens 25 % Recyclinganteil | Evercare™ | ja | FloorScore® | > 99 % wachstumshemmend | Ja | https://cdn.ais-online.de/m2/45/65245/images/87/43142987px850x850.jpg
MIPOLAM TROPLAN 2X20 ML - DARK GREY | 3475710258435 | 85931040 | Klasse 34, Klasse 43 | R 9 | beige, blau, braun, dunkelgrau, gelb, grau, grün, hellbeige, hellgrau, orange | Polyvinylchlorid (PVC) | 2.000,00 | 20.000,00 | max. 2 kV (antistatisch) | kleben, schweißen | homogen | Bfl-s1 | chemikalienbeständig gem. Herstellerangabe, haushaltschemikalienbeständig | sehr gut | lichtecht | E1 | Rolle | Bindemittelgehalt Typ II | 2,00 | 2,00 | 3,30 | 20,10 - 63,90 | 0,03 | 4,00 | 0,25 | 1002, 1003, 1004, 1006, 1007, 1009, 1010, 1032, 1033, 1035, 1036, 1037, 1040, 1055, 1056, 1057, 1059, 1060 | ja | ≥ Stufe 6 | ≤ 0,40 % Bahnen ¦ ≤ 0,25 % Fliesen | hergestellt mit mindestens 25 % Recyclinganteil | Evercare™ | ja | FloorScore® | > 99 % wachstumshemmend | Ja | https://cdn.ais-online.de/m2/45/65245/images/83/43142983px850x850.jpg
MIPOLAM TROPLAN 2X20 ML - EARTH | 3475710258466 | 85931004 | Klasse 34, Klasse 43 | R 9 | beige, blau, braun, dunkelgrau, gelb, grau, grün, hellbeige, hellgrau, orange | Polyvinylchlorid (PVC) | 2.000,00 | 20.000,00 | max. 2 kV (antistatisch) | kleben, schweißen | homogen | Bfl-s1 | chemikalienbeständig gem. Herstellerangabe, haushaltschemikalienbeständig | sehr gut | lichtecht | E1 | Rolle | Bindemittelgehalt Typ II | 2,00 | 2,00 | 3,30 | 20,10 - 63,90 | 0,03 | 4,00 | 0,25 | 1002, 1003, 1004, 1006, 1007, 1009, 1010, 1032, 1033, 1035, 1036, 1037, 1040, 1055, 1056, 1057, 1059, 1060 | ja | ≥ Stufe 6 | ≤ 0,40 % Bahnen ¦ ≤ 0,25 % Fliesen | hergestellt mit mindestens 25 % Recyclinganteil | Evercare™ | ja | FloorScore® | > 99 % wachstumshemmend | Ja | https://cdn.ais-online.de/m2/45/65245/images/86/43142986px850x850.jpg
MIPOLAM TROPLAN 2X20 ML - GREEN | 3475710258411 | 85931007 | Klasse 34, Klasse 43 | R 9 | beige, blau, braun, dunkelgrau, gelb, grau, grün, hellbeige, hellgrau, orange | Polyvinylchlorid (PVC) | 2.000,00 | 20.000,00 | max. 2 kV (antistatisch) | kleben, schweißen | homogen | Bfl-s1 | chemikalienbeständig gem. Herstellerangabe, haushaltschemikalienbeständig | sehr gut | lichtecht | E1 | Rolle | Bindemittelgehalt Typ II | 2,00 | 2,00 | 3,30 | 20,10 - 63,90 | 0,03 | 4,00 | 0,25 | 1002, 1003, 1004, 1006, 1007, 1009, 1010, 1032, 1033, 1035, 1036, 1037, 1040, 1055, 1056, 1057, 1059, 1060 | ja | ≥ Stufe 6 | ≤ 0,40 % Bahnen ¦ ≤ 0,25 % Fliesen | hergestellt mit mindestens 25 % Recyclinganteil | Evercare™ | ja | FloorScore® | > 99 % wachstumshemmend | Ja | https://cdn.ais-online.de/m2/45/65245/images/85/43142985px850x850.jpg
MIPOLAM TROPLAN 2X20 ML - GREY | 3475710258367 | 85931010 | Klasse 34, Klasse 43 | R 9 | beige, blau, braun, dunkelgrau, gelb, grau, grün, hellbeige, hellgrau, orange | Polyvinylchlorid (PVC) | 2.000,00 | 20.000,00 | max. 2 kV (antistatisch) | kleben, schweißen | homogen | Bfl-s1 | chemikalienbeständig gem. Herstellerangabe, haushaltschemikalienbeständig | sehr gut | lichtecht | E1 | Rolle | Bindemittelgehalt Typ II | 2,00 | 2,00 | 3,30 | 20,10 - 63,90 | 0,03 | 4,00 | 0,25 | 1002, 1003, 1004, 1006, 1007, 1009, 1010, 1032, 1033, 1035, 1036, 1037, 1040, 1055, 1056, 1057, 1059, 1060 | ja | ≥ Stufe 6 | ≤ 0,40 % Bahnen ¦ ≤ 0,25 % Fliesen | hergestellt mit mindestens 25 % Recyclinganteil | Evercare™ | ja | FloorScore® | > 99 % wachstumshemmend | Ja | https://cdn.ais-online.de/m2/45/65245/images/71/43144071px850x850.jpg
MIPOLAM TROPLAN 2X20 ML - LIGHT GREY | 3475710258336 | 85931009 | Klasse 34, Klasse 43 | R 9 | beige, blau, braun, dunkelgrau, gelb, grau, grün, hellbeige, hellgrau, orange | Polyvinylchlorid (PVC) | 2.000,00 | 20.000,00 | max. 2 kV (antistatisch) | kleben, schweißen | homogen | Bfl-s1 | chemikalienbeständig gem. Herstellerangabe, haushaltschemikalienbeständig | sehr gut | lichtecht | E1 | Rolle | Bindemittelgehalt Typ II | 2,00 | 2,00 | 3,30 | 20,10 - 63,90 | 0,03 | 4,00 | 0,25 | 1002, 1003, 1004, 1006, 1007, 1009, 1010, 1032, 1033, 1035, 1036, 1037, 1040, 1055, 1056, 1057, 1059, 1060 | ja | ≥ Stufe 6 | ≤ 0,40 % Bahnen ¦ ≤ 0,25 % Fliesen | hergestellt mit mindestens 25 % Recyclinganteil | Evercare™ | ja | FloorScore® | > 99 % wachstumshemmend | Ja | https://cdn.ais-online.de/m2/45/65245/images/85/43143485px850x850.jpg
MIPOLAM TROPLAN 2X20 ML - LIGHT OCRE | 3475710258381 | 85931003 | Klasse 34, Klasse 43 | R 9 | beige, blau, braun, dunkelgrau, gelb, grau, grün, hellbeige, hellgrau, orange | Polyvinylchlorid (PVC) | 2.000,00 | 20.000,00 | max. 2 kV (antistatisch) | kleben, schweißen | homogen | Bfl-s1 | chemikalienbeständig gem. Herstellerangabe, haushaltschemikalienbeständig | sehr gut | lichtecht | E1 | Rolle | Bindemittelgehalt Typ II | 2,00 | 2,00 | 3,30 | 20,10 - 63,90 | 0,03 | 4,00 | 0,25 | 1002, 1003, 1004, 1006, 1007, 1009, 1010, 1032, 1033, 1035, 1036, 1037, 1040, 1055, 1056, 1057, 1059, 1060 | ja | ≥ Stufe 6 | ≤ 0,40 % Bahnen ¦ ≤ 0,25 % Fliesen | hergestellt mit mindestens 25 % Recyclinganteil | Evercare™ | ja | FloorScore® | > 99 % wachstumshemmend | Ja | https://cdn.ais-online.de/m2/45/65245/images/44/43143044px850x850.jpg
MIPOLAM TROPLAN 2X20 ML - MEDIUM BLUE | 3475710258442 | 85931036 | Klasse 34, Klasse 43 | R 9 | beige, blau, braun, dunkelgrau, gelb, grau, grün, hellbeige, hellgrau, orange | Polyvinylchlorid (PVC) | 2.000,00 | 20.000,00 | max. 2 kV (antistatisch) | kleben, schweißen | homogen | Bfl-s1 | chemikalienbeständig gem. Herstellerangabe, haushaltschemikalienbeständig | sehr gut | lichtecht | E1 | Rolle | Bindemittelgehalt Typ II | 2,00 | 2,00 | 3,30 | 20,10 - 63,90 | 0,03 | 4,00 | 0,25 | 1002, 1003, 1004, 1006, 1007, 1009, 1010, 1032, 1033, 1035, 1036, 1037, 1040, 1055, 1056, 1057, 1059, 1060 | ja | ≥ Stufe 6 | ≤ 0,40 % Bahnen ¦ ≤ 0,25 % Fliesen | hergestellt mit mindestens 25 % Recyclinganteil | Evercare™ | ja | FloorScore® | > 99 % wachstumshemmend | Ja | https://cdn.ais-online.de/m2/45/65245/images/78/43142978px850x850.jpg
MIPOLAM TROPLAN 2X20 ML - MEDIUM GREEN | 3475710258459 | 85931037 | Klasse 34, Klasse 43 | R 9 | beige, blau, braun, dunkelgrau, gelb, grau, grün, hellbeige, hellgrau, orange | Polyvinylchlorid (PVC) | 2.000,00 | 20.000,00 | max. 2 kV (antistatisch) | kleben, schweißen | homogen | Bfl-s1 | chemikalienbeständig gem. Herstellerangabe, haushaltschemikalienbeständig | sehr gut | lichtecht | E1 | Rolle | Bindemittelgehalt Typ II | 2,00 | 2,00 | 3,30 | 20,10 - 63,90 | 0,03 | 4,00 | 0,25 | 1002, 1003, 1004, 1006, 1007, 1009, 1010, 1032, 1033, 1035, 1036, 1037, 1040, 1055, 1056, 1057, 1059, 1060 | ja | ≥ Stufe 6 | ≤ 0,40 % Bahnen ¦ ≤ 0,25 % Fliesen | hergestellt mit mindestens 25 % Recyclinganteil | Evercare™ | ja | FloorScore® | > 99 % wachstumshemmend | Ja | https://cdn.ais-online.de/m2/45/65245/images/42/43143042px850x850.jpg
MIPOLAM TROPLAN 2X20 ML - OCRE | 3475710258428 | 85931035 | Klasse 34, Klasse 43 | R 9 | beige, blau, braun, dunkelgrau, gelb, grau, grün, hellbeige, hellgrau, orange | Polyvinylchlorid (PVC) | 2.000,00 | 20.000,00 | max. 2 kV (antistatisch) | kleben, schweißen | homogen | Bfl-s1 | chemikalienbeständig gem. Herstellerangabe, haushaltschemikalienbeständig | sehr gut | lichtecht | E1 | Rolle | Bindemittelgehalt Typ II | 2,00 | 2,00 | 3,30 | 20,10 - 63,90 | 0,03 | 4,00 | 0,25 | 1002, 1003, 1004, 1006, 1007, 1009, 1010, 1032, 1033, 1035, 1036, 1037, 1040, 1055, 1056, 1057, 1059, 1060 | ja | ≥ Stufe 6 | ≤ 0,40 % Bahnen ¦ ≤ 0,25 % Fliesen | hergestellt mit mindestens 25 % Recyclinganteil | Evercare™ | ja | FloorScore® | > 99 % wachstumshemmend | Ja | https://cdn.ais-online.de/m2/45/65245/images/86/43143486px850x850.jpg
MIPOLAM TROPLAN 2X20 ML - YELLOW | 3475710258343 | 85931032 | Klasse 34, Klasse 43 | R 9 | beige, blau, braun, dunkelgrau, gelb, grau, grün, hellbeige, hellgrau, orange | Polyvinylchlorid (PVC) | 2.000,00 | 20.000,00 | max. 2 kV (antistatisch) | kleben, schweißen | homogen | Bfl-s1 | chemikalienbeständig gem. Herstellerangabe, haushaltschemikalienbeständig | sehr gut | lichtecht | E1 | Rolle | Bindemittelgehalt Typ II | 2,00 | 2,00 | 3,30 | 20,10 - 63,90 | 0,03 | 4,00 | 0,25 | 1002, 1003, 1004, 1006, 1007, 1009, 1010, 1032, 1033, 1035, 1036, 1037, 1040, 1055, 1056, 1057, 1059, 1060 | ja | ≥ Stufe 6 | ≤ 0,40 % Bahnen ¦ ≤ 0,25 % Fliesen | hergestellt mit mindestens 25 % Recyclinganteil | Evercare™ | ja | FloorScore® | > 99 % wachstumshemmend | Ja | https://cdn.ais-online.de/m2/45/65245/images/70/43144070px850x850.jpg
powered by Heinze