## Gerflor
Gerflor
Name | GTIN | HAN | Benutzungsintensität | Bewertungsgruppe Rutschgefahr | Farbton | Werkstoff | Breite (mm) | Länge (mm) | Aufladungsspannung im Begehversuch | Befestigung | Bodenbelag heterogen/homogen | Brandverhalten | Chemische Beständigkeit | Dekontaminierbarkeit | Farbechtheit | Formaldehyd Emissionsklasse | Lieferform | Verschleißgruppe/-klasse Bodenbelag | Dicke Nutzschicht (mm) | Gesamtdicke Belag (mm) | Gewicht (kg/m²) | Reflexionsgrad (%) | Resteindruck (mm) | Trittschallverbesserungsmaß (dB) | Wärmeleitfähigkeit (W/(m*K)) | Gerflor_Farbcode | Desinfektionsmittelbeständig | Lichtechtheit | Maßstabilität | Nachhaltigkeit | Oberflächenvergütung | REACH-konform | Zertifikate | Antibakterielle Aktivität (E. coli – S. aureus – MRSA) | Renovierbar | Bilder
MIPOLAM TROPLAN 608X608 - GREY | 3475710258183 | 85941010 | Klasse 34, Klasse 43 | R 9 | grau | Polyvinylchlorid (PVC) | 608,00 | 608,00 | max. 2 kV (antistatisch) | kleben, schweißen | homogen | Bfl-s1 | chemikalienbeständig gem. Herstellerangabe, haushaltschemikalienbeständig | sehr gut | lichtecht | E1 | Fliesen | Bindemittelgehalt Typ II | 2,00 | 2,00 | 3,30 | 45,60 | 0,03 | 4,00 | 0,25 | 1010 | ja | ≥ Stufe 6 | ≤ 0,40 % Bahnen ¦ ≤ 0,25 % Fliesen | hergestellt mit mindestens 25 % Recyclinganteil | Evercare™ | ja | FloorScore® | > 99 % wachstumshemmend | Ja | https://cdn.ais-online.de/m2/45/65245/images/71/43144071px850x850.jpg
powered by Heinze