## Gerflor
Gerflor
Name | GTIN | HAN | Dekor | Farbton | Feucht- / Nassraum | Werkstoff | Breite (mm) | Länge (mm) | Befestigung | Brandverhalten | Farbechtheit | Lieferform | Anteil Recyclingmaterial (%) | Dicke Nutzschicht (mm) | Gesamtdicke Belag (mm) | Gewicht (kg/m²) | Reflexionsgrad (%) | Frei von Schwermetallen | Gerflor_Farbcode | Lichtechtheit | NCS Farbton | REACH-konform | TVOC (28 Tage) | Antibakterielle Aktivität (E. coli – S. aureus – MRSA) | Wandbelag heterogen/homogen | Bilder
MURAL CALYPSO 2X30ML - VERONA | 3475710632075 | HB567027 | Stein | hellgrau | geeignet für Feuchtraum, geeignet für Nassraum | Polyvinylchlorid (PVC) | 2.000,00 | 30.000,00 | kleben | B-s2, d0 | lichtecht | Rolle | 19,00 | 0,10 | 0,92 | 1,61 | 65,20 | ja | 7027 | ≥ Stufe 6 | 1502-Y50R | ja | < 100 µg/m3 | > 99 % wachstumshemmend | heterogen | https://cdn.ais-online.de/m2/45/65245/images/76/49036176px1280x720.jpg
powered by Heinze