## Gerflor
Gerflor
Name | GTIN | HAN | Dekor | Farbton | Feucht- / Nassraum | Werkstoff | Breite (mm) | Länge (mm) | Befestigung | Brandverhalten | Farbechtheit | Lieferform | Anteil Recyclingmaterial (%) | Dicke Nutzschicht (mm) | Gesamtdicke Belag (mm) | Gewicht (kg/m²) | Reflexionsgrad (%) | Frei von Schwermetallen | Gerflor_Farbcode | Lichtechtheit | NCS Farbton | Oberflächenvergütung | REACH-konform | TVOC (28 Tage) | Wandbelag heterogen/homogen | Bilder
MURAL REVELA 120X260 - UBEDA | 5411090043290 | 39717868 | Beton | grün | geeignet für Feuchtraum, geeignet für Nassraum | Polyvinylchlorid (PVC) | 1.200,00 | 2.600,00 | kleben, Nut und Feder | D-s3, d0 | lichtecht | Paneele | 30,00 | 5,00 | 5,00 | 6,75 | 62,20 | ja | 7868 | ≥ Stufe 6 | 1502-G50Y | Polyurethan-Oberflächenschutz | zu 100 % | < 100 µg/m3 | heterogen | https://cdn.ais-online.de/m2/45/65245/images/22/48849122px1024x768.jpg
powered by Heinze