## Gerflor
Gerflor
Name | GTIN | HAN | Dekor | Farbton | Feucht- / Nassraum | Werkstoff | Breite (mm) | Länge (mm) | Befestigung | Brandverhalten | Farbechtheit | Lieferform | Anteil Recyclingmaterial (%) | Dicke Nutzschicht (mm) | Gesamtdicke Belag (mm) | Gewicht (kg/m²) | Reflexionsgrad (%) | Frei von Schwermetallen | Gerflor_Farbcode | Lichtechtheit | NCS Farbton | Oberflächenvergütung | REACH-konform | TVOC (28 Tage) | Wandbelag heterogen/homogen | Bilder
MURAL REVELA 90X260 - ALANYA | 5411090036674 | 39257032 | Beton | dunkelgrau | geeignet für Feuchtraum, geeignet für Nassraum | Polyvinylchlorid (PVC) | 900,00 | 2.600,00 | kleben, Nut und Feder | D-s3, d0 | lichtecht | Paneele | 30,00 | 5,00 | 5,00 | 6,75 | 11,00 | ja | 7032 | ≥ Stufe 6 | 6502-R | Polyurethan-Oberflächenschutz | zu 100 % | < 100 µg/m3 | heterogen | https://cdn.ais-online.de/m2/45/65245/images/34/48849134px1024x768.jpg https://cdn.ais-online.de/m2/45/65245/images/93/48849193px2000x1500.webp
powered by Heinze