## Gerflor
Gerflor
Name | GTIN | HAN | Dekor | Farbton | Werkstoff | Breite (mm) | Länge (mm) | Befestigung | Brandverhalten | Farbechtheit | Lieferform | Anteil Recyclingmaterial (%) | Dicke Nutzschicht (mm) | Gesamtdicke Belag (mm) | Gewicht (kg/m²) | Reflexionsgrad (%) | Frei von Schwermetallen | Gerflor_Farbcode | Lichtechtheit | NCS Farbton | Oberflächenvergütung | REACH-konform | TVOC (28 Tage) | Antibakterielle Aktivität (E. coli – S. aureus – MRSA) | Wandbelag heterogen/homogen | Bilder
MURAL ULTRA DESIGN 2X21ML - HAZE | 3475710531965 | 28858010 | Beton | grün | Polyvinylchlorid (PVC) | 2.000,00 | 21.000,00 | kleben | B-s2, d0 | lichtecht | Rolle | 20,00 | 0,10 | 1,50 | 2,55 | 62,30 | ja | 8010 | ≥ Stufe 6 | 1502-G50Y | Protecsol® | ja | < 10 µg/m3 | > 99 % wachstumshemmend | heterogen | https://cdn.ais-online.de/m2/45/65245/images/37/49036137px1024x768.webp
powered by Heinze