## Gerflor
Gerflor
Name | GTIN | HAN | Benutzungsintensität | Bewertungsgruppe Rutschgefahr | Farbton | Werkstoff | Breite (mm) | Länge (mm) | Aufladungsspannung im Begehversuch | Befestigung | Bodenbelag heterogen/homogen | Brandverhalten | Chemische Beständigkeit | Dekontaminierbarkeit | Farbechtheit | Formaldehyd Emissionsklasse | Lieferform | RTS Emissionsklasse | Rückenausrüstung | Verschleißgruppe/-klasse Bodenbelag | Anteil Recyclingmaterial (%) | Dicke Nutzschicht (mm) | Gesamtdicke Belag (mm) | Gewicht (kg/m²) | Reflexionsgrad (%) | Resteindruck (mm) | Trittschallverbesserungsmaß (dB) | Wärmeleitfähigkeit (W/(m*K)) | Gerflor_Farbcode | Desinfektionsmittelbeständig | Lichtechtheit | Maßstabilität | Nachhaltigkeit | Oberflächenvergütung | REACH-konform | Zertifikate | Frei von Schwermetallen | TVOC (28 Tage) | Antibakterielle Aktivität (E. coli – S. aureus – MRSA) | Antivirale Aktivität (Humanes Coronavirus 229E) | NCS Farbton | Bilder
PREMIUM ACOUSTIC OSMOZ - Bahnen |  |  | Klasse 34, Klasse 42 | R 10 | beige, blau, dunkelgrau, hellgrau | Polyvinylchlorid (PVC) | 2.000,00 | 25.000,00 | max. 2 kV (antistatisch) | kleben | heterogen | Bfl-s1, Cfl-s1 | chemikalienbeständig gem. Herstellerangabe, haushaltschemikalienbeständig | sehr gut | lichtecht | E1 | Rolle | M1 | Schaumausrüstung | Bindemittelgehalt Typ I | 27,00 | 1,02 | 3,00 | 2,80 | 20,20 - 61,10 | 0,06 | 17,00 | 0,25 | 3791, 4349, 4364, 4365, 4382 | ja | ≥ Stufe 6 | ≤ 0,40 % | hergestellt mit 24 % Recyclinganteil, 22 % bio-basierten Rohstoffen (aus landwirtschaftlichen Pflanzenabfällen) und 50 % mineralischen Rohstoffen | Evercare™ | ja | FloorScore® | ja | < 10 µg/m³ | > 99 % wachstumshemmend | 99,7 % nach 2 h; 99,9 % nach 5 h | 2002-Y, 5500-N, 1502-Y, 4030-B, 3005-Y50R | https://cdn.ais-online.de/m2/45/65245/images/19/48939119px2138x1500.jpg https://cdn.ais-online.de/m2/45/65245/images/43/48939143px2000x1500.jpg https://cdn.ais-online.de/m2/45/65245/images/55/48939155px2000x1500.jpg https://cdn.ais-online.de/m2/45/65245/images/54/48939254px2000x1500.jpg https://cdn.ais-online.de/m2/45/65245/images/30/48939230px2000x1500.jpg
PREMIUM ACOUSTIC OSMOZ - ALPAGA NEW | 3475710648779 | HD764365 | Klasse 34, Klasse 42 | R 10 | beige, blau, dunkelgrau, hellgrau | Polyvinylchlorid (PVC) | 2.000,00 | 25.000,00 | max. 2 kV (antistatisch) | kleben | heterogen | Bfl-s1, Cfl-s1 | chemikalienbeständig gem. Herstellerangabe, haushaltschemikalienbeständig | sehr gut | lichtecht | E1 | Rolle | M1 | Schaumausrüstung | Bindemittelgehalt Typ I | 27,00 | 1,02 | 3,00 | 2,80 | 20,20 - 61,10 | 0,06 | 17,00 | 0,25 | 3791, 4349, 4364, 4365, 4382 | ja | ≥ Stufe 6 | ≤ 0,40 % | hergestellt mit 24 % Recyclinganteil, 22 % bio-basierten Rohstoffen (aus landwirtschaftlichen Pflanzenabfällen) und 50 % mineralischen Rohstoffen | Evercare™ | ja | FloorScore® | ja | < 10 µg/m³ | > 99 % wachstumshemmend | 99,7 % nach 2 h; 99,9 % nach 5 h | 2002-Y, 5500-N, 1502-Y, 4030-B, 3005-Y50R | https://cdn.ais-online.de/m2/45/65245/images/19/48939119px2138x1500.jpg
PREMIUM ACOUSTIC OSMOZ - ANGORA | 3475710648786 | HD764349 | Klasse 34, Klasse 42 | R 10 | beige, blau, dunkelgrau, hellgrau | Polyvinylchlorid (PVC) | 2.000,00 | 25.000,00 | max. 2 kV (antistatisch) | kleben | heterogen | Bfl-s1, Cfl-s1 | chemikalienbeständig gem. Herstellerangabe, haushaltschemikalienbeständig | sehr gut | lichtecht | E1 | Rolle | M1 | Schaumausrüstung | Bindemittelgehalt Typ I | 27,00 | 1,02 | 3,00 | 2,80 | 20,20 - 61,10 | 0,06 | 17,00 | 0,25 | 3791, 4349, 4364, 4365, 4382 | ja | ≥ Stufe 6 | ≤ 0,40 % | hergestellt mit 24 % Recyclinganteil, 22 % bio-basierten Rohstoffen (aus landwirtschaftlichen Pflanzenabfällen) und 50 % mineralischen Rohstoffen | Evercare™ | ja | FloorScore® | ja | < 10 µg/m³ | > 99 % wachstumshemmend | 99,7 % nach 2 h; 99,9 % nach 5 h | 2002-Y, 5500-N, 1502-Y, 4030-B, 3005-Y50R | https://cdn.ais-online.de/m2/45/65245/images/30/48939230px2000x1500.jpg
PREMIUM ACOUSTIC OSMOZ - CYCLADES | 3475710648793 | HD764382 | Klasse 34, Klasse 42 | R 10 | beige, blau, dunkelgrau, hellgrau | Polyvinylchlorid (PVC) | 2.000,00 | 25.000,00 | max. 2 kV (antistatisch) | kleben | heterogen | Bfl-s1, Cfl-s1 | chemikalienbeständig gem. Herstellerangabe, haushaltschemikalienbeständig | sehr gut | lichtecht | E1 | Rolle | M1 | Schaumausrüstung | Bindemittelgehalt Typ I | 27,00 | 1,02 | 3,00 | 2,80 | 20,20 - 61,10 | 0,06 | 17,00 | 0,25 | 3791, 4349, 4364, 4365, 4382 | ja | ≥ Stufe 6 | ≤ 0,40 % | hergestellt mit 24 % Recyclinganteil, 22 % bio-basierten Rohstoffen (aus landwirtschaftlichen Pflanzenabfällen) und 50 % mineralischen Rohstoffen | Evercare™ | ja | FloorScore® | ja | < 10 µg/m³ | > 99 % wachstumshemmend | 99,7 % nach 2 h; 99,9 % nach 5 h | 2002-Y, 5500-N, 1502-Y, 4030-B, 3005-Y50R | https://cdn.ais-online.de/m2/45/65245/images/54/48939254px2000x1500.jpg
PREMIUM ACOUSTIC OSMOZ - IVORY NEW | 3475710648809 | HD764364 | Klasse 34, Klasse 42 | R 10 | beige, blau, dunkelgrau, hellgrau | Polyvinylchlorid (PVC) | 2.000,00 | 25.000,00 | max. 2 kV (antistatisch) | kleben | heterogen | Bfl-s1, Cfl-s1 | chemikalienbeständig gem. Herstellerangabe, haushaltschemikalienbeständig | sehr gut | lichtecht | E1 | Rolle | M1 | Schaumausrüstung | Bindemittelgehalt Typ I | 27,00 | 1,02 | 3,00 | 2,80 | 20,20 - 61,10 | 0,06 | 17,00 | 0,25 | 3791, 4349, 4364, 4365, 4382 | ja | ≥ Stufe 6 | ≤ 0,40 % | hergestellt mit 24 % Recyclinganteil, 22 % bio-basierten Rohstoffen (aus landwirtschaftlichen Pflanzenabfällen) und 50 % mineralischen Rohstoffen | Evercare™ | ja | FloorScore® | ja | < 10 µg/m³ | > 99 % wachstumshemmend | 99,7 % nach 2 h; 99,9 % nach 5 h | 2002-Y, 5500-N, 1502-Y, 4030-B, 3005-Y50R | https://cdn.ais-online.de/m2/45/65245/images/55/48939155px2000x1500.jpg
PREMIUM ACOUSTIC OSMOZ - SLATE GREY | 3475710648816 | HD763791 | Klasse 34, Klasse 42 | R 10 | beige, blau, dunkelgrau, hellgrau | Polyvinylchlorid (PVC) | 2.000,00 | 25.000,00 | max. 2 kV (antistatisch) | kleben | heterogen | Bfl-s1, Cfl-s1 | chemikalienbeständig gem. Herstellerangabe, haushaltschemikalienbeständig | sehr gut | lichtecht | E1 | Rolle | M1 | Schaumausrüstung | Bindemittelgehalt Typ I | 27,00 | 1,02 | 3,00 | 2,80 | 20,20 - 61,10 | 0,06 | 17,00 | 0,25 | 3791, 4349, 4364, 4365, 4382 | ja | ≥ Stufe 6 | ≤ 0,40 % | hergestellt mit 24 % Recyclinganteil, 22 % bio-basierten Rohstoffen (aus landwirtschaftlichen Pflanzenabfällen) und 50 % mineralischen Rohstoffen | Evercare™ | ja | FloorScore® | ja | < 10 µg/m³ | > 99 % wachstumshemmend | 99,7 % nach 2 h; 99,9 % nach 5 h | 2002-Y, 5500-N, 1502-Y, 4030-B, 3005-Y50R | https://cdn.ais-online.de/m2/45/65245/images/43/48939143px2000x1500.jpg
powered by Heinze