## Gerflor
Gerflor
Name | GTIN | HAN | Benutzungsintensität | Bewertungsgruppe Rutschgefahr | Farbton | Werkstoff | Breite (mm) | Länge (mm) | Aufladungsspannung im Begehversuch | Befestigung | Bodenbelag heterogen/homogen | Brandverhalten | Chemische Beständigkeit | Dekontaminierbarkeit | Farbechtheit | Formaldehyd Emissionsklasse | Lieferform | RTS Emissionsklasse | Rückenausrüstung | Verschleißgruppe/-klasse Bodenbelag | Anteil Recyclingmaterial (%) | Dicke Nutzschicht (mm) | Gesamtdicke Belag (mm) | Gewicht (kg/m²) | Reflexionsgrad (%) | Resteindruck (mm) | Trittschallverbesserungsmaß (dB) | Wärmeleitfähigkeit (W/(m*K)) | Gerflor_Farbcode | Desinfektionsmittelbeständig | Lichtechtheit | Maßstabilität | Nachhaltigkeit | Oberflächenvergütung | REACH-konform | Zertifikate | Frei von Schwermetallen | TVOC (28 Tage) | Antibakterielle Aktivität (E. coli – S. aureus – MRSA) | Antivirale Aktivität (Humanes Coronavirus 229E) | NCS Farbton | Bilder
PREMIUM ACOUSTIC POESY - Bahnen |  |  | Klasse 34, Klasse 42 | R 10 | beige, blau, dunkelbeige, dunkelgrau, grau, grün, rot | Polyvinylchlorid (PVC) | 2.000,00 | 25.000,00 | max. 2 kV (antistatisch) | kleben | heterogen | Bfl-s1, Cfl-s1 | chemikalienbeständig gem. Herstellerangabe, haushaltschemikalienbeständig | sehr gut | lichtecht | E1 | Rolle | M1 | Schaumausrüstung | Bindemittelgehalt Typ I | 27,00 | 1,02 | 3,00 | 2,80 | 15,00 - 50,00 | 0,06 | 17,00 | 0,25 | 2152, 2501, 2747, 2749, 2750, 2752, 8621, 8626 | ja | ≥ Stufe 6 | ≤ 0,40 % | hergestellt mit 24 % Recyclinganteil, 22 % bio-basierten Rohstoffen (aus landwirtschaftlichen Pflanzenabfällen) und 50 % mineralischen Rohstoffen | Evercare™ | ja | FloorScore® | ja | < 10 µg/m³ | > 99 % wachstumshemmend | 99,7 % nach 2 h; 99,9 % nach 5 h | 6502-B, 5020-B, 6005-Y20R, 6010-B90G, 2502-B, 1515-B50G, 2005-Y50R, 3020-Y80R | https://cdn.ais-online.de/m2/45/65245/images/77/48939077px2000x1500.jpg https://cdn.ais-online.de/m2/45/65245/images/37/48939137px2000x1500.jpg https://cdn.ais-online.de/m2/45/65245/images/41/48939041px2000x1500.jpg https://cdn.ais-online.de/m2/45/65245/images/17/48939017px2000x1500.jpg https://cdn.ais-online.de/m2/45/65245/images/91/48939191px2000x1500.jpg https://cdn.ais-online.de/m2/45/65245/images/52/48939152px2000x1500.jpg https://cdn.ais-online.de/m2/45/65245/images/62/48939062px2000x1500.jpg https://cdn.ais-online.de/m2/45/65245/images/26/48939026px2000x1500.jpg
PREMIUM ACOUSTIC POESY - BALLADE | 3475710646775 | HD562747 | Klasse 34, Klasse 42 | R 10 | beige, blau, dunkelbeige, dunkelgrau, grau, grün, rot | Polyvinylchlorid (PVC) | 2.000,00 | 25.000,00 | max. 2 kV (antistatisch) | kleben | heterogen | Bfl-s1, Cfl-s1 | chemikalienbeständig gem. Herstellerangabe, haushaltschemikalienbeständig | sehr gut | lichtecht | E1 | Rolle | M1 | Schaumausrüstung | Bindemittelgehalt Typ I | 27,00 | 1,02 | 3,00 | 2,80 | 15,00 - 50,00 | 0,06 | 17,00 | 0,25 | 2152, 2501, 2747, 2749, 2750, 2752, 8621, 8626 | ja | ≥ Stufe 6 | ≤ 0,40 % | hergestellt mit 24 % Recyclinganteil, 22 % bio-basierten Rohstoffen (aus landwirtschaftlichen Pflanzenabfällen) und 50 % mineralischen Rohstoffen | Evercare™ | ja | FloorScore® | ja | < 10 µg/m³ | > 99 % wachstumshemmend | 99,7 % nach 2 h; 99,9 % nach 5 h | 6502-B, 5020-B, 6005-Y20R, 6010-B90G, 2502-B, 1515-B50G, 2005-Y50R, 3020-Y80R | https://cdn.ais-online.de/m2/45/65245/images/62/48939062px2000x1500.jpg
PREMIUM ACOUSTIC POESY - ELLIPSE | 3475710646799 | HD562750 | Klasse 34, Klasse 42 | R 10 | beige, blau, dunkelbeige, dunkelgrau, grau, grün, rot | Polyvinylchlorid (PVC) | 2.000,00 | 25.000,00 | max. 2 kV (antistatisch) | kleben | heterogen | Bfl-s1, Cfl-s1 | chemikalienbeständig gem. Herstellerangabe, haushaltschemikalienbeständig | sehr gut | lichtecht | E1 | Rolle | M1 | Schaumausrüstung | Bindemittelgehalt Typ I | 27,00 | 1,02 | 3,00 | 2,80 | 15,00 - 50,00 | 0,06 | 17,00 | 0,25 | 2152, 2501, 2747, 2749, 2750, 2752, 8621, 8626 | ja | ≥ Stufe 6 | ≤ 0,40 % | hergestellt mit 24 % Recyclinganteil, 22 % bio-basierten Rohstoffen (aus landwirtschaftlichen Pflanzenabfällen) und 50 % mineralischen Rohstoffen | Evercare™ | ja | FloorScore® | ja | < 10 µg/m³ | > 99 % wachstumshemmend | 99,7 % nach 2 h; 99,9 % nach 5 h | 6502-B, 5020-B, 6005-Y20R, 6010-B90G, 2502-B, 1515-B50G, 2005-Y50R, 3020-Y80R | https://cdn.ais-online.de/m2/45/65245/images/91/48939191px2000x1500.jpg
PREMIUM ACOUSTIC POESY - LITOTE | 3475710646805 | HD562752 | Klasse 34, Klasse 42 | R 10 | beige, blau, dunkelbeige, dunkelgrau, grau, grün, rot | Polyvinylchlorid (PVC) | 2.000,00 | 25.000,00 | max. 2 kV (antistatisch) | kleben | heterogen | Bfl-s1, Cfl-s1 | chemikalienbeständig gem. Herstellerangabe, haushaltschemikalienbeständig | sehr gut | lichtecht | E1 | Rolle | M1 | Schaumausrüstung | Bindemittelgehalt Typ I | 27,00 | 1,02 | 3,00 | 2,80 | 15,00 - 50,00 | 0,06 | 17,00 | 0,25 | 2152, 2501, 2747, 2749, 2750, 2752, 8621, 8626 | ja | ≥ Stufe 6 | ≤ 0,40 % | hergestellt mit 24 % Recyclinganteil, 22 % bio-basierten Rohstoffen (aus landwirtschaftlichen Pflanzenabfällen) und 50 % mineralischen Rohstoffen | Evercare™ | ja | FloorScore® | ja | < 10 µg/m³ | > 99 % wachstumshemmend | 99,7 % nach 2 h; 99,9 % nach 5 h | 6502-B, 5020-B, 6005-Y20R, 6010-B90G, 2502-B, 1515-B50G, 2005-Y50R, 3020-Y80R | https://cdn.ais-online.de/m2/45/65245/images/77/48939077px2000x1500.jpg
PREMIUM ACOUSTIC POESY - LYRIQUE | 3475710646782 | HD562749 | Klasse 34, Klasse 42 | R 10 | beige, blau, dunkelbeige, dunkelgrau, grau, grün, rot | Polyvinylchlorid (PVC) | 2.000,00 | 25.000,00 | max. 2 kV (antistatisch) | kleben | heterogen | Bfl-s1, Cfl-s1 | chemikalienbeständig gem. Herstellerangabe, haushaltschemikalienbeständig | sehr gut | lichtecht | E1 | Rolle | M1 | Schaumausrüstung | Bindemittelgehalt Typ I | 27,00 | 1,02 | 3,00 | 2,80 | 15,00 - 50,00 | 0,06 | 17,00 | 0,25 | 2152, 2501, 2747, 2749, 2750, 2752, 8621, 8626 | ja | ≥ Stufe 6 | ≤ 0,40 % | hergestellt mit 24 % Recyclinganteil, 22 % bio-basierten Rohstoffen (aus landwirtschaftlichen Pflanzenabfällen) und 50 % mineralischen Rohstoffen | Evercare™ | ja | FloorScore® | ja | < 10 µg/m³ | > 99 % wachstumshemmend | 99,7 % nach 2 h; 99,9 % nach 5 h | 6502-B, 5020-B, 6005-Y20R, 6010-B90G, 2502-B, 1515-B50G, 2005-Y50R, 3020-Y80R | https://cdn.ais-online.de/m2/45/65245/images/41/48939041px2000x1500.jpg
PREMIUM ACOUSTIC POESY - OCTAVE | 3475710646751 | HD562152 | Klasse 34, Klasse 42 | R 10 | beige, blau, dunkelbeige, dunkelgrau, grau, grün, rot | Polyvinylchlorid (PVC) | 2.000,00 | 25.000,00 | max. 2 kV (antistatisch) | kleben | heterogen | Bfl-s1, Cfl-s1 | chemikalienbeständig gem. Herstellerangabe, haushaltschemikalienbeständig | sehr gut | lichtecht | E1 | Rolle | M1 | Schaumausrüstung | Bindemittelgehalt Typ I | 27,00 | 1,02 | 3,00 | 2,80 | 15,00 - 50,00 | 0,06 | 17,00 | 0,25 | 2152, 2501, 2747, 2749, 2750, 2752, 8621, 8626 | ja | ≥ Stufe 6 | ≤ 0,40 % | hergestellt mit 24 % Recyclinganteil, 22 % bio-basierten Rohstoffen (aus landwirtschaftlichen Pflanzenabfällen) und 50 % mineralischen Rohstoffen | Evercare™ | ja | FloorScore® | ja | < 10 µg/m³ | > 99 % wachstumshemmend | 99,7 % nach 2 h; 99,9 % nach 5 h | 6502-B, 5020-B, 6005-Y20R, 6010-B90G, 2502-B, 1515-B50G, 2005-Y50R, 3020-Y80R | https://cdn.ais-online.de/m2/45/65245/images/26/48939026px2000x1500.jpg
PREMIUM ACOUSTIC POESY - ODE | 3475710631290 | HD568621 | Klasse 34, Klasse 42 | R 10 | beige, blau, dunkelbeige, dunkelgrau, grau, grün, rot | Polyvinylchlorid (PVC) | 2.000,00 | 25.000,00 | max. 2 kV (antistatisch) | kleben | heterogen | Bfl-s1, Cfl-s1 | chemikalienbeständig gem. Herstellerangabe, haushaltschemikalienbeständig | sehr gut | lichtecht | E1 | Rolle | M1 | Schaumausrüstung | Bindemittelgehalt Typ I | 27,00 | 1,02 | 3,00 | 2,80 | 15,00 - 50,00 | 0,06 | 17,00 | 0,25 | 2152, 2501, 2747, 2749, 2750, 2752, 8621, 8626 | ja | ≥ Stufe 6 | ≤ 0,40 % | hergestellt mit 24 % Recyclinganteil, 22 % bio-basierten Rohstoffen (aus landwirtschaftlichen Pflanzenabfällen) und 50 % mineralischen Rohstoffen | Evercare™ | ja | FloorScore® | ja | < 10 µg/m³ | > 99 % wachstumshemmend | 99,7 % nach 2 h; 99,9 % nach 5 h | 6502-B, 5020-B, 6005-Y20R, 6010-B90G, 2502-B, 1515-B50G, 2005-Y50R, 3020-Y80R | https://cdn.ais-online.de/m2/45/65245/images/52/48939152px2000x1500.jpg
PREMIUM ACOUSTIC POESY - RHAPSODY | 3475710646768 | HD562501 | Klasse 34, Klasse 42 | R 10 | beige, blau, dunkelbeige, dunkelgrau, grau, grün, rot | Polyvinylchlorid (PVC) | 2.000,00 | 25.000,00 | max. 2 kV (antistatisch) | kleben | heterogen | Bfl-s1, Cfl-s1 | chemikalienbeständig gem. Herstellerangabe, haushaltschemikalienbeständig | sehr gut | lichtecht | E1 | Rolle | M1 | Schaumausrüstung | Bindemittelgehalt Typ I | 27,00 | 1,02 | 3,00 | 2,80 | 15,00 - 50,00 | 0,06 | 17,00 | 0,25 | 2152, 2501, 2747, 2749, 2750, 2752, 8621, 8626 | ja | ≥ Stufe 6 | ≤ 0,40 % | hergestellt mit 24 % Recyclinganteil, 22 % bio-basierten Rohstoffen (aus landwirtschaftlichen Pflanzenabfällen) und 50 % mineralischen Rohstoffen | Evercare™ | ja | FloorScore® | ja | < 10 µg/m³ | > 99 % wachstumshemmend | 99,7 % nach 2 h; 99,9 % nach 5 h | 6502-B, 5020-B, 6005-Y20R, 6010-B90G, 2502-B, 1515-B50G, 2005-Y50R, 3020-Y80R | https://cdn.ais-online.de/m2/45/65245/images/17/48939017px2000x1500.jpg
PREMIUM ACOUSTIC POESY - RIME | 3475710646812 | HD568626 | Klasse 34, Klasse 42 | R 10 | beige, blau, dunkelbeige, dunkelgrau, grau, grün, rot | Polyvinylchlorid (PVC) | 2.000,00 | 25.000,00 | max. 2 kV (antistatisch) | kleben | heterogen | Bfl-s1, Cfl-s1 | chemikalienbeständig gem. Herstellerangabe, haushaltschemikalienbeständig | sehr gut | lichtecht | E1 | Rolle | M1 | Schaumausrüstung | Bindemittelgehalt Typ I | 27,00 | 1,02 | 3,00 | 2,80 | 15,00 - 50,00 | 0,06 | 17,00 | 0,25 | 2152, 2501, 2747, 2749, 2750, 2752, 8621, 8626 | ja | ≥ Stufe 6 | ≤ 0,40 % | hergestellt mit 24 % Recyclinganteil, 22 % bio-basierten Rohstoffen (aus landwirtschaftlichen Pflanzenabfällen) und 50 % mineralischen Rohstoffen | Evercare™ | ja | FloorScore® | ja | < 10 µg/m³ | > 99 % wachstumshemmend | 99,7 % nach 2 h; 99,9 % nach 5 h | 6502-B, 5020-B, 6005-Y20R, 6010-B90G, 2502-B, 1515-B50G, 2005-Y50R, 3020-Y80R | https://cdn.ais-online.de/m2/45/65245/images/37/48939137px2000x1500.jpg
powered by Heinze