## Gerflor
Gerflor
Name | GTIN | HAN | Benutzungsintensität | Bewertungsgruppe Rutschgefahr | Farbton | Werkstoff | Breite (mm) | Länge (mm) | Aufladungsspannung im Begehversuch | Befestigung | Bodenbelag heterogen/homogen | Brandverhalten | Chemische Beständigkeit | Dekontaminierbarkeit | Farbechtheit | Formaldehyd Emissionsklasse | Lieferform | RTS Emissionsklasse | Verschleißgruppe/-klasse Bodenbelag | Anteil Recyclingmaterial (%) | Dicke Nutzschicht (mm) | Gesamtdicke Belag (mm) | Gewicht (kg/m²) | Reflexionsgrad (%) | Resteindruck (mm) | Trittschallverbesserungsmaß (dB) | Wärmeleitfähigkeit (W/(m*K)) | Gerflor_Farbcode | Desinfektionsmittelbeständig | Lichtechtheit | Maßstabilität | Nachhaltigkeit | Oberflächenvergütung | REACH-konform | Zertifikate | Frei von Schwermetallen | TVOC (28 Tage) | Antibakterielle Aktivität (E. coli – S. aureus – MRSA) | Antivirale Aktivität (Humanes Coronavirus 229E) | Renovierbar | Lebenslang einpflegefrei | NCS Farbton | Bilder
PREMIUM COMPACT BRAZILIA - Bahnen |  |  | Klasse 34, Klasse 43 | R 10 | blau, dunkelgrau, gelb, grau, grün, hellbeige, hellgrau, orange, rot | Polyvinylchlorid (PVC) | 2.000,00 | 20.000,00 | max. 2 kV (antistatisch) | kleben | heterogen | Bfl-s1 | chemikalienbeständig gem. Herstellerangabe, haushaltschemikalienbeständig | sehr gut | lichtecht | E1 | Rolle | M1 | Bindemittelgehalt Typ I | 43,00 | 1,02 | 2,00 | 2,58 | 10,10 - 63,70 | 0,02 | 8,00 | 0,25 | 0051, 0052, 0053, 0054, 0055, 0056, 0058, 3707, 3709, 4477, 8386, 8736 | ja | ≥ Stufe 6 | ≤ 0,40 % | hergestellt mit 42 % Recyclinganteil, 19 % bio-basierten Rohstoffen (aus landwirtschaftlichen Pflanzenabfällen) und 56 % mineralischen Rohstoffen | Evercare™ | ja | FloorScore® | ja | < 10 µg/m³ | > 99 % wachstumshemmend | 99,7 % nach 2 h; 99,9 % nach 5 h | Ja | Ja | 4005-R80B, 1002-Y50R, 2030-B10G, 2005-R80B, 7005-R80B, 3030-G20Y, 0560-Y90R, 1060-Y40R, 0560-Y, 3050-R, 4040-B, 2010-Y30R | https://cdn.ais-online.de/m2/45/65245/images/51/48939251px2000x1500.jpg https://cdn.ais-online.de/m2/45/65245/images/20/48939020px2000x1500.jpg https://cdn.ais-online.de/m2/45/65245/images/76/48939176px2000x1500.jpg https://cdn.ais-online.de/m2/45/65245/images/68/48939068px2000x1500.jpg https://cdn.ais-online.de/m2/45/65245/images/16/48939116px2000x1500.jpg https://cdn.ais-online.de/m2/45/65245/images/38/48939038px2000x1500.jpg https://cdn.ais-online.de/m2/45/65245/images/94/48939194px2000x1500.jpg https://cdn.ais-online.de/m2/45/65245/images/48/48939248px2000x1500.jpg https://cdn.ais-online.de/m2/45/65245/images/32/48939032px2000x1500.jpg https://cdn.ais-online.de/m2/45/65245/images/92/48939092px2000x1500.jpg https://cdn.ais-online.de/m2/45/65245/images/45/48939245px2000x1500.jpg https://cdn.ais-online.de/m2/45/65245/images/09/48939209px2000x1500.jpg
PREMIUM COMPACT BRAZILIA - ALVORADA | 3475710638046 | HD350051 | Klasse 34, Klasse 43 | R 10 | blau, dunkelgrau, gelb, grau, grün, hellbeige, hellgrau, orange, rot | Polyvinylchlorid (PVC) | 2.000,00 | 20.000,00 | max. 2 kV (antistatisch) | kleben | heterogen | Bfl-s1 | chemikalienbeständig gem. Herstellerangabe, haushaltschemikalienbeständig | sehr gut | lichtecht | E1 | Rolle | M1 | Bindemittelgehalt Typ I | 43,00 | 1,02 | 2,00 | 2,58 | 10,10 - 63,70 | 0,02 | 8,00 | 0,25 | 0051, 0052, 0053, 0054, 0055, 0056, 0058, 3707, 3709, 4477, 8386, 8736 | ja | ≥ Stufe 6 | ≤ 0,40 % | hergestellt mit 42 % Recyclinganteil, 19 % bio-basierten Rohstoffen (aus landwirtschaftlichen Pflanzenabfällen) und 56 % mineralischen Rohstoffen | Evercare™ | ja | FloorScore® | ja | < 10 µg/m³ | > 99 % wachstumshemmend | 99,7 % nach 2 h; 99,9 % nach 5 h | Ja | Ja | 4005-R80B, 1002-Y50R, 2030-B10G, 2005-R80B, 7005-R80B, 3030-G20Y, 0560-Y90R, 1060-Y40R, 0560-Y, 3050-R, 4040-B, 2010-Y30R | https://cdn.ais-online.de/m2/45/65245/images/09/48939209px2000x1500.jpg
PREMIUM COMPACT BRAZILIA - ARACAJU | 3475710637964 | HD350058 | Klasse 34, Klasse 43 | R 10 | blau, dunkelgrau, gelb, grau, grün, hellbeige, hellgrau, orange, rot | Polyvinylchlorid (PVC) | 2.000,00 | 20.000,00 | max. 2 kV (antistatisch) | kleben | heterogen | Bfl-s1 | chemikalienbeständig gem. Herstellerangabe, haushaltschemikalienbeständig | sehr gut | lichtecht | E1 | Rolle | M1 | Bindemittelgehalt Typ I | 43,00 | 1,02 | 2,00 | 2,58 | 10,10 - 63,70 | 0,02 | 8,00 | 0,25 | 0051, 0052, 0053, 0054, 0055, 0056, 0058, 3707, 3709, 4477, 8386, 8736 | ja | ≥ Stufe 6 | ≤ 0,40 % | hergestellt mit 42 % Recyclinganteil, 19 % bio-basierten Rohstoffen (aus landwirtschaftlichen Pflanzenabfällen) und 56 % mineralischen Rohstoffen | Evercare™ | ja | FloorScore® | ja | < 10 µg/m³ | > 99 % wachstumshemmend | 99,7 % nach 2 h; 99,9 % nach 5 h | Ja | Ja | 4005-R80B, 1002-Y50R, 2030-B10G, 2005-R80B, 7005-R80B, 3030-G20Y, 0560-Y90R, 1060-Y40R, 0560-Y, 3050-R, 4040-B, 2010-Y30R | https://cdn.ais-online.de/m2/45/65245/images/20/48939020px2000x1500.jpg
PREMIUM COMPACT BRAZILIA - BARUERI | 3475710637933 | HD350054 | Klasse 34, Klasse 43 | R 10 | blau, dunkelgrau, gelb, grau, grün, hellbeige, hellgrau, orange, rot | Polyvinylchlorid (PVC) | 2.000,00 | 20.000,00 | max. 2 kV (antistatisch) | kleben | heterogen | Bfl-s1 | chemikalienbeständig gem. Herstellerangabe, haushaltschemikalienbeständig | sehr gut | lichtecht | E1 | Rolle | M1 | Bindemittelgehalt Typ I | 43,00 | 1,02 | 2,00 | 2,58 | 10,10 - 63,70 | 0,02 | 8,00 | 0,25 | 0051, 0052, 0053, 0054, 0055, 0056, 0058, 3707, 3709, 4477, 8386, 8736 | ja | ≥ Stufe 6 | ≤ 0,40 % | hergestellt mit 42 % Recyclinganteil, 19 % bio-basierten Rohstoffen (aus landwirtschaftlichen Pflanzenabfällen) und 56 % mineralischen Rohstoffen | Evercare™ | ja | FloorScore® | ja | < 10 µg/m³ | > 99 % wachstumshemmend | 99,7 % nach 2 h; 99,9 % nach 5 h | Ja | Ja | 4005-R80B, 1002-Y50R, 2030-B10G, 2005-R80B, 7005-R80B, 3030-G20Y, 0560-Y90R, 1060-Y40R, 0560-Y, 3050-R, 4040-B, 2010-Y30R | https://cdn.ais-online.de/m2/45/65245/images/38/48939038px2000x1500.jpg
PREMIUM COMPACT BRAZILIA - BOA VISTA | 3475710637711 | HD358386 | Klasse 34, Klasse 43 | R 10 | blau, dunkelgrau, gelb, grau, grün, hellbeige, hellgrau, orange, rot | Polyvinylchlorid (PVC) | 2.000,00 | 20.000,00 | max. 2 kV (antistatisch) | kleben | heterogen | Bfl-s1 | chemikalienbeständig gem. Herstellerangabe, haushaltschemikalienbeständig | sehr gut | lichtecht | E1 | Rolle | M1 | Bindemittelgehalt Typ I | 43,00 | 1,02 | 2,00 | 2,58 | 10,10 - 63,70 | 0,02 | 8,00 | 0,25 | 0051, 0052, 0053, 0054, 0055, 0056, 0058, 3707, 3709, 4477, 8386, 8736 | ja | ≥ Stufe 6 | ≤ 0,40 % | hergestellt mit 42 % Recyclinganteil, 19 % bio-basierten Rohstoffen (aus landwirtschaftlichen Pflanzenabfällen) und 56 % mineralischen Rohstoffen | Evercare™ | ja | FloorScore® | ja | < 10 µg/m³ | > 99 % wachstumshemmend | 99,7 % nach 2 h; 99,9 % nach 5 h | Ja | Ja | 4005-R80B, 1002-Y50R, 2030-B10G, 2005-R80B, 7005-R80B, 3030-G20Y, 0560-Y90R, 1060-Y40R, 0560-Y, 3050-R, 4040-B, 2010-Y30R | https://cdn.ais-online.de/m2/45/65245/images/45/48939245px2000x1500.jpg
PREMIUM COMPACT BRAZILIA - CEARA | 3475710637896 | HD353709 | Klasse 34, Klasse 43 | R 10 | blau, dunkelgrau, gelb, grau, grün, hellbeige, hellgrau, orange, rot | Polyvinylchlorid (PVC) | 2.000,00 | 20.000,00 | max. 2 kV (antistatisch) | kleben | heterogen | Bfl-s1 | chemikalienbeständig gem. Herstellerangabe, haushaltschemikalienbeständig | sehr gut | lichtecht | E1 | Rolle | M1 | Bindemittelgehalt Typ I | 43,00 | 1,02 | 2,00 | 2,58 | 10,10 - 63,70 | 0,02 | 8,00 | 0,25 | 0051, 0052, 0053, 0054, 0055, 0056, 0058, 3707, 3709, 4477, 8386, 8736 | ja | ≥ Stufe 6 | ≤ 0,40 % | hergestellt mit 42 % Recyclinganteil, 19 % bio-basierten Rohstoffen (aus landwirtschaftlichen Pflanzenabfällen) und 56 % mineralischen Rohstoffen | Evercare™ | ja | FloorScore® | ja | < 10 µg/m³ | > 99 % wachstumshemmend | 99,7 % nach 2 h; 99,9 % nach 5 h | Ja | Ja | 4005-R80B, 1002-Y50R, 2030-B10G, 2005-R80B, 7005-R80B, 3030-G20Y, 0560-Y90R, 1060-Y40R, 0560-Y, 3050-R, 4040-B, 2010-Y30R | https://cdn.ais-online.de/m2/45/65245/images/51/48939251px2000x1500.jpg
PREMIUM COMPACT BRAZILIA - LIMEIRA | 3475710637926 | HD350053 | Klasse 34, Klasse 43 | R 10 | blau, dunkelgrau, gelb, grau, grün, hellbeige, hellgrau, orange, rot | Polyvinylchlorid (PVC) | 2.000,00 | 20.000,00 | max. 2 kV (antistatisch) | kleben | heterogen | Bfl-s1 | chemikalienbeständig gem. Herstellerangabe, haushaltschemikalienbeständig | sehr gut | lichtecht | E1 | Rolle | M1 | Bindemittelgehalt Typ I | 43,00 | 1,02 | 2,00 | 2,58 | 10,10 - 63,70 | 0,02 | 8,00 | 0,25 | 0051, 0052, 0053, 0054, 0055, 0056, 0058, 3707, 3709, 4477, 8386, 8736 | ja | ≥ Stufe 6 | ≤ 0,40 % | hergestellt mit 42 % Recyclinganteil, 19 % bio-basierten Rohstoffen (aus landwirtschaftlichen Pflanzenabfällen) und 56 % mineralischen Rohstoffen | Evercare™ | ja | FloorScore® | ja | < 10 µg/m³ | > 99 % wachstumshemmend | 99,7 % nach 2 h; 99,9 % nach 5 h | Ja | Ja | 4005-R80B, 1002-Y50R, 2030-B10G, 2005-R80B, 7005-R80B, 3030-G20Y, 0560-Y90R, 1060-Y40R, 0560-Y, 3050-R, 4040-B, 2010-Y30R | https://cdn.ais-online.de/m2/45/65245/images/68/48939068px2000x1500.jpg
PREMIUM COMPACT BRAZILIA - MACEIO | 3475710637889 | HD354477 | Klasse 34, Klasse 43 | R 10 | blau, dunkelgrau, gelb, grau, grün, hellbeige, hellgrau, orange, rot | Polyvinylchlorid (PVC) | 2.000,00 | 20.000,00 | max. 2 kV (antistatisch) | kleben | heterogen | Bfl-s1 | chemikalienbeständig gem. Herstellerangabe, haushaltschemikalienbeständig | sehr gut | lichtecht | E1 | Rolle | M1 | Bindemittelgehalt Typ I | 43,00 | 1,02 | 2,00 | 2,58 | 10,10 - 63,70 | 0,02 | 8,00 | 0,25 | 0051, 0052, 0053, 0054, 0055, 0056, 0058, 3707, 3709, 4477, 8386, 8736 | ja | ≥ Stufe 6 | ≤ 0,40 % | hergestellt mit 42 % Recyclinganteil, 19 % bio-basierten Rohstoffen (aus landwirtschaftlichen Pflanzenabfällen) und 56 % mineralischen Rohstoffen | Evercare™ | ja | FloorScore® | ja | < 10 µg/m³ | > 99 % wachstumshemmend | 99,7 % nach 2 h; 99,9 % nach 5 h | Ja | Ja | 4005-R80B, 1002-Y50R, 2030-B10G, 2005-R80B, 7005-R80B, 3030-G20Y, 0560-Y90R, 1060-Y40R, 0560-Y, 3050-R, 4040-B, 2010-Y30R | https://cdn.ais-online.de/m2/45/65245/images/92/48939092px2000x1500.jpg
PREMIUM COMPACT BRAZILIA - NATAL | 3475710637957 | HD350056 | Klasse 34, Klasse 43 | R 10 | blau, dunkelgrau, gelb, grau, grün, hellbeige, hellgrau, orange, rot | Polyvinylchlorid (PVC) | 2.000,00 | 20.000,00 | max. 2 kV (antistatisch) | kleben | heterogen | Bfl-s1 | chemikalienbeständig gem. Herstellerangabe, haushaltschemikalienbeständig | sehr gut | lichtecht | E1 | Rolle | M1 | Bindemittelgehalt Typ I | 43,00 | 1,02 | 2,00 | 2,58 | 10,10 - 63,70 | 0,02 | 8,00 | 0,25 | 0051, 0052, 0053, 0054, 0055, 0056, 0058, 3707, 3709, 4477, 8386, 8736 | ja | ≥ Stufe 6 | ≤ 0,40 % | hergestellt mit 42 % Recyclinganteil, 19 % bio-basierten Rohstoffen (aus landwirtschaftlichen Pflanzenabfällen) und 56 % mineralischen Rohstoffen | Evercare™ | ja | FloorScore® | ja | < 10 µg/m³ | > 99 % wachstumshemmend | 99,7 % nach 2 h; 99,9 % nach 5 h | Ja | Ja | 4005-R80B, 1002-Y50R, 2030-B10G, 2005-R80B, 7005-R80B, 3030-G20Y, 0560-Y90R, 1060-Y40R, 0560-Y, 3050-R, 4040-B, 2010-Y30R | https://cdn.ais-online.de/m2/45/65245/images/94/48939194px2000x1500.jpg
PREMIUM COMPACT BRAZILIA - OLINDA | 3475710637919 | HD350052 | Klasse 34, Klasse 43 | R 10 | blau, dunkelgrau, gelb, grau, grün, hellbeige, hellgrau, orange, rot | Polyvinylchlorid (PVC) | 2.000,00 | 20.000,00 | max. 2 kV (antistatisch) | kleben | heterogen | Bfl-s1 | chemikalienbeständig gem. Herstellerangabe, haushaltschemikalienbeständig | sehr gut | lichtecht | E1 | Rolle | M1 | Bindemittelgehalt Typ I | 43,00 | 1,02 | 2,00 | 2,58 | 10,10 - 63,70 | 0,02 | 8,00 | 0,25 | 0051, 0052, 0053, 0054, 0055, 0056, 0058, 3707, 3709, 4477, 8386, 8736 | ja | ≥ Stufe 6 | ≤ 0,40 % | hergestellt mit 42 % Recyclinganteil, 19 % bio-basierten Rohstoffen (aus landwirtschaftlichen Pflanzenabfällen) und 56 % mineralischen Rohstoffen | Evercare™ | ja | FloorScore® | ja | < 10 µg/m³ | > 99 % wachstumshemmend | 99,7 % nach 2 h; 99,9 % nach 5 h | Ja | Ja | 4005-R80B, 1002-Y50R, 2030-B10G, 2005-R80B, 7005-R80B, 3030-G20Y, 0560-Y90R, 1060-Y40R, 0560-Y, 3050-R, 4040-B, 2010-Y30R | https://cdn.ais-online.de/m2/45/65245/images/16/48939116px2000x1500.jpg
PREMIUM COMPACT BRAZILIA - PARAIBA | 3475710637872 | HD353707 | Klasse 34, Klasse 43 | R 10 | blau, dunkelgrau, gelb, grau, grün, hellbeige, hellgrau, orange, rot | Polyvinylchlorid (PVC) | 2.000,00 | 20.000,00 | max. 2 kV (antistatisch) | kleben | heterogen | Bfl-s1 | chemikalienbeständig gem. Herstellerangabe, haushaltschemikalienbeständig | sehr gut | lichtecht | E1 | Rolle | M1 | Bindemittelgehalt Typ I | 43,00 | 1,02 | 2,00 | 2,58 | 10,10 - 63,70 | 0,02 | 8,00 | 0,25 | 0051, 0052, 0053, 0054, 0055, 0056, 0058, 3707, 3709, 4477, 8386, 8736 | ja | ≥ Stufe 6 | ≤ 0,40 % | hergestellt mit 42 % Recyclinganteil, 19 % bio-basierten Rohstoffen (aus landwirtschaftlichen Pflanzenabfällen) und 56 % mineralischen Rohstoffen | Evercare™ | ja | FloorScore® | ja | < 10 µg/m³ | > 99 % wachstumshemmend | 99,7 % nach 2 h; 99,9 % nach 5 h | Ja | Ja | 4005-R80B, 1002-Y50R, 2030-B10G, 2005-R80B, 7005-R80B, 3030-G20Y, 0560-Y90R, 1060-Y40R, 0560-Y, 3050-R, 4040-B, 2010-Y30R | https://cdn.ais-online.de/m2/45/65245/images/48/48939248px2000x1500.jpg
PREMIUM COMPACT BRAZILIA - RECIFE | 3475710637704 | HD358736 | Klasse 34, Klasse 43 | R 10 | blau, dunkelgrau, gelb, grau, grün, hellbeige, hellgrau, orange, rot | Polyvinylchlorid (PVC) | 2.000,00 | 20.000,00 | max. 2 kV (antistatisch) | kleben | heterogen | Bfl-s1 | chemikalienbeständig gem. Herstellerangabe, haushaltschemikalienbeständig | sehr gut | lichtecht | E1 | Rolle | M1 | Bindemittelgehalt Typ I | 43,00 | 1,02 | 2,00 | 2,58 | 10,10 - 63,70 | 0,02 | 8,00 | 0,25 | 0051, 0052, 0053, 0054, 0055, 0056, 0058, 3707, 3709, 4477, 8386, 8736 | ja | ≥ Stufe 6 | ≤ 0,40 % | hergestellt mit 42 % Recyclinganteil, 19 % bio-basierten Rohstoffen (aus landwirtschaftlichen Pflanzenabfällen) und 56 % mineralischen Rohstoffen | Evercare™ | ja | FloorScore® | ja | < 10 µg/m³ | > 99 % wachstumshemmend | 99,7 % nach 2 h; 99,9 % nach 5 h | Ja | Ja | 4005-R80B, 1002-Y50R, 2030-B10G, 2005-R80B, 7005-R80B, 3030-G20Y, 0560-Y90R, 1060-Y40R, 0560-Y, 3050-R, 4040-B, 2010-Y30R | https://cdn.ais-online.de/m2/45/65245/images/32/48939032px2000x1500.jpg
PREMIUM COMPACT BRAZILIA - TERESINA | 3475710637940 | HD350055 | Klasse 34, Klasse 43 | R 10 | blau, dunkelgrau, gelb, grau, grün, hellbeige, hellgrau, orange, rot | Polyvinylchlorid (PVC) | 2.000,00 | 20.000,00 | max. 2 kV (antistatisch) | kleben | heterogen | Bfl-s1 | chemikalienbeständig gem. Herstellerangabe, haushaltschemikalienbeständig | sehr gut | lichtecht | E1 | Rolle | M1 | Bindemittelgehalt Typ I | 43,00 | 1,02 | 2,00 | 2,58 | 10,10 - 63,70 | 0,02 | 8,00 | 0,25 | 0051, 0052, 0053, 0054, 0055, 0056, 0058, 3707, 3709, 4477, 8386, 8736 | ja | ≥ Stufe 6 | ≤ 0,40 % | hergestellt mit 42 % Recyclinganteil, 19 % bio-basierten Rohstoffen (aus landwirtschaftlichen Pflanzenabfällen) und 56 % mineralischen Rohstoffen | Evercare™ | ja | FloorScore® | ja | < 10 µg/m³ | > 99 % wachstumshemmend | 99,7 % nach 2 h; 99,9 % nach 5 h | Ja | Ja | 4005-R80B, 1002-Y50R, 2030-B10G, 2005-R80B, 7005-R80B, 3030-G20Y, 0560-Y90R, 1060-Y40R, 0560-Y, 3050-R, 4040-B, 2010-Y30R | https://cdn.ais-online.de/m2/45/65245/images/76/48939176px2000x1500.jpg
powered by Heinze