## Gerflor
Gerflor
Name | GTIN | HAN | Benutzungsintensität | Bewertungsgruppe Rutschgefahr | Farbton | Werkstoff | Breite (mm) | Länge (mm) | Aufladungsspannung im Begehversuch | Befestigung | Bodenbelag heterogen/homogen | Brandverhalten | Chemische Beständigkeit | Dekontaminierbarkeit | Farbechtheit | Formaldehyd Emissionsklasse | Lieferform | RTS Emissionsklasse | Verschleißgruppe/-klasse Bodenbelag | Anteil Recyclingmaterial (%) | Dicke Nutzschicht (mm) | Gesamtdicke Belag (mm) | Gewicht (kg/m²) | Reflexionsgrad (%) | Resteindruck (mm) | Trittschallverbesserungsmaß (dB) | Wärmeleitfähigkeit (W/(m*K)) | Gerflor_Farbcode | Desinfektionsmittelbeständig | Lichtechtheit | Maßstabilität | Nachhaltigkeit | Oberflächenvergütung | REACH-konform | Zertifikate | Frei von Schwermetallen | TVOC (28 Tage) | Antibakterielle Aktivität (E. coli – S. aureus – MRSA) | Antivirale Aktivität (Humanes Coronavirus 229E) | Renovierbar | Lebenslang einpflegefrei | NCS Farbton | Bilder
PREMIUM COMPACT METALLICA - Bahnen |  |  | Klasse 34, Klasse 43 | R 10 | blau, braun, dunkelbraun, grau, grün, hellbeige, hellgrau | Polyvinylchlorid (PVC) | 2.000,00 | 20.000,00 | max. 2 kV (antistatisch) | kleben | heterogen | Bfl-s1 | chemikalienbeständig gem. Herstellerangabe, haushaltschemikalienbeständig | sehr gut | lichtecht | E1 | Rolle | M1 | Bindemittelgehalt Typ I | 43,00 | 1,02 | 2,00 | 2,58 | 9,00 - 56,30 | 0,02 | 8,00 | 0,25 | 0060, 0061, 0062, 0063, 0064, 2746, 8257, 9745, 9753 | Ja | ≥ Stufe 6 | ≤ 0,40 % | hergestellt mit 42 % Recyclinganteil, 19 % bio-basierten Rohstoffen (aus landwirtschaftlichen Pflanzenabfällen) und 56 % mineralischen Rohstoffen | Evercare™ | Ja | FloorScore® | Ja | < 10 µg/m³ | > 99 % wachstumshemmend | 99,7 % nach 2 h; 99,9 % nach 5 h | Ja | Ja | 2502-G, 5502-B, 5030-Y50R, 4030-Y20R, 5010-B90G, 2005-Y20R, 8010-R90B, 6010-Y10R, 4020-B | https://cdn.ais-online.de/m2/45/65245/images/46/48939146px2000x1500.jpg https://cdn.ais-online.de/m2/45/65245/images/58/48939158px2000x1500.jpg https://cdn.ais-online.de/m2/45/65245/images/34/48939134px2000x1500.jpg https://cdn.ais-online.de/m2/45/65245/images/40/48939140px2000x1500.jpg https://cdn.ais-online.de/m2/45/65245/images/97/48939197px2000x1500.jpg https://cdn.ais-online.de/m2/45/65245/images/31/48939131px2000x1500.jpg https://cdn.ais-online.de/m2/45/65245/images/33/48939233px2000x1500.jpg https://cdn.ais-online.de/m2/45/65245/images/42/48939242px2000x1500.jpg https://cdn.ais-online.de/m2/45/65245/images/47/48939047px2000x1500.jpg
PREMIUM COMPACT METALLICA - BEYLA | 3475710638107 | HD440062 | Klasse 34, Klasse 43 | R 10 | blau, braun, dunkelbraun, grau, grün, hellbeige, hellgrau | Polyvinylchlorid (PVC) | 2.000,00 | 20.000,00 | max. 2 kV (antistatisch) | kleben | heterogen | Bfl-s1 | chemikalienbeständig gem. Herstellerangabe, haushaltschemikalienbeständig | sehr gut | lichtecht | E1 | Rolle | M1 | Bindemittelgehalt Typ I | 43,00 | 1,02 | 2,00 | 2,58 | 9,00 - 56,30 | 0,02 | 8,00 | 0,25 | 0060, 0061, 0062, 0063, 0064, 2746, 8257, 9745, 9753 | Ja | ≥ Stufe 6 | ≤ 0,40 % | hergestellt mit 42 % Recyclinganteil, 19 % bio-basierten Rohstoffen (aus landwirtschaftlichen Pflanzenabfällen) und 56 % mineralischen Rohstoffen | Evercare™ | Ja | FloorScore® | Ja | < 10 µg/m³ | > 99 % wachstumshemmend | 99,7 % nach 2 h; 99,9 % nach 5 h | Ja | Ja | 2502-G, 5502-B, 5030-Y50R, 4030-Y20R, 5010-B90G, 2005-Y20R, 8010-R90B, 6010-Y10R, 4020-B | https://cdn.ais-online.de/m2/45/65245/images/97/48939197px2000x1500.jpg
PREMIUM COMPACT METALLICA - COSMIC | 3475710638053 | HD449745 | Klasse 34, Klasse 43 | R 10 | blau, braun, dunkelbraun, grau, grün, hellbeige, hellgrau | Polyvinylchlorid (PVC) | 2.000,00 | 20.000,00 | max. 2 kV (antistatisch) | kleben | heterogen | Bfl-s1 | chemikalienbeständig gem. Herstellerangabe, haushaltschemikalienbeständig | sehr gut | lichtecht | E1 | Rolle | M1 | Bindemittelgehalt Typ I | 43,00 | 1,02 | 2,00 | 2,58 | 9,00 - 56,30 | 0,02 | 8,00 | 0,25 | 0060, 0061, 0062, 0063, 0064, 2746, 8257, 9745, 9753 | Ja | ≥ Stufe 6 | ≤ 0,40 % | hergestellt mit 42 % Recyclinganteil, 19 % bio-basierten Rohstoffen (aus landwirtschaftlichen Pflanzenabfällen) und 56 % mineralischen Rohstoffen | Evercare™ | Ja | FloorScore® | Ja | < 10 µg/m³ | > 99 % wachstumshemmend | 99,7 % nach 2 h; 99,9 % nach 5 h | Ja | Ja | 2502-G, 5502-B, 5030-Y50R, 4030-Y20R, 5010-B90G, 2005-Y20R, 8010-R90B, 6010-Y10R, 4020-B | https://cdn.ais-online.de/m2/45/65245/images/58/48939158px2000x1500.jpg
PREMIUM COMPACT METALLICA - DELLIG | 3475710638084 | HD440060 | Klasse 34, Klasse 43 | R 10 | blau, braun, dunkelbraun, grau, grün, hellbeige, hellgrau | Polyvinylchlorid (PVC) | 2.000,00 | 20.000,00 | max. 2 kV (antistatisch) | kleben | heterogen | Bfl-s1 | chemikalienbeständig gem. Herstellerangabe, haushaltschemikalienbeständig | sehr gut | lichtecht | E1 | Rolle | M1 | Bindemittelgehalt Typ I | 43,00 | 1,02 | 2,00 | 2,58 | 9,00 - 56,30 | 0,02 | 8,00 | 0,25 | 0060, 0061, 0062, 0063, 0064, 2746, 8257, 9745, 9753 | Ja | ≥ Stufe 6 | ≤ 0,40 % | hergestellt mit 42 % Recyclinganteil, 19 % bio-basierten Rohstoffen (aus landwirtschaftlichen Pflanzenabfällen) und 56 % mineralischen Rohstoffen | Evercare™ | Ja | FloorScore® | Ja | < 10 µg/m³ | > 99 % wachstumshemmend | 99,7 % nach 2 h; 99,9 % nach 5 h | Ja | Ja | 2502-G, 5502-B, 5030-Y50R, 4030-Y20R, 5010-B90G, 2005-Y20R, 8010-R90B, 6010-Y10R, 4020-B | https://cdn.ais-online.de/m2/45/65245/images/33/48939233px2000x1500.jpg
PREMIUM COMPACT METALLICA - ELDIR | 3475710638091 | HD440061 | Klasse 34, Klasse 43 | R 10 | blau, braun, dunkelbraun, grau, grün, hellbeige, hellgrau | Polyvinylchlorid (PVC) | 2.000,00 | 20.000,00 | max. 2 kV (antistatisch) | kleben | heterogen | Bfl-s1 | chemikalienbeständig gem. Herstellerangabe, haushaltschemikalienbeständig | sehr gut | lichtecht | E1 | Rolle | M1 | Bindemittelgehalt Typ I | 43,00 | 1,02 | 2,00 | 2,58 | 9,00 - 56,30 | 0,02 | 8,00 | 0,25 | 0060, 0061, 0062, 0063, 0064, 2746, 8257, 9745, 9753 | Ja | ≥ Stufe 6 | ≤ 0,40 % | hergestellt mit 42 % Recyclinganteil, 19 % bio-basierten Rohstoffen (aus landwirtschaftlichen Pflanzenabfällen) und 56 % mineralischen Rohstoffen | Evercare™ | Ja | FloorScore® | Ja | < 10 µg/m³ | > 99 % wachstumshemmend | 99,7 % nach 2 h; 99,9 % nach 5 h | Ja | Ja | 2502-G, 5502-B, 5030-Y50R, 4030-Y20R, 5010-B90G, 2005-Y20R, 8010-R90B, 6010-Y10R, 4020-B | https://cdn.ais-online.de/m2/45/65245/images/47/48939047px2000x1500.jpg
PREMIUM COMPACT METALLICA - ENERGY | 3475710623028 | HD449753 | Klasse 34, Klasse 43 | R 10 | blau, braun, dunkelbraun, grau, grün, hellbeige, hellgrau | Polyvinylchlorid (PVC) | 2.000,00 | 20.000,00 | max. 2 kV (antistatisch) | kleben | heterogen | Bfl-s1 | chemikalienbeständig gem. Herstellerangabe, haushaltschemikalienbeständig | sehr gut | lichtecht | E1 | Rolle | M1 | Bindemittelgehalt Typ I | 43,00 | 1,02 | 2,00 | 2,58 | 9,00 - 56,30 | 0,02 | 8,00 | 0,25 | 0060, 0061, 0062, 0063, 0064, 2746, 8257, 9745, 9753 | Ja | ≥ Stufe 6 | ≤ 0,40 % | hergestellt mit 42 % Recyclinganteil, 19 % bio-basierten Rohstoffen (aus landwirtschaftlichen Pflanzenabfällen) und 56 % mineralischen Rohstoffen | Evercare™ | Ja | FloorScore® | Ja | < 10 µg/m³ | > 99 % wachstumshemmend | 99,7 % nach 2 h; 99,9 % nach 5 h | Ja | Ja | 2502-G, 5502-B, 5030-Y50R, 4030-Y20R, 5010-B90G, 2005-Y20R, 8010-R90B, 6010-Y10R, 4020-B | https://cdn.ais-online.de/m2/45/65245/images/46/48939146px2000x1500.jpg
PREMIUM COMPACT METALLICA - NARFI | 3475710638114 | HD440063 | Klasse 34, Klasse 43 | R 10 | blau, braun, dunkelbraun, grau, grün, hellbeige, hellgrau | Polyvinylchlorid (PVC) | 2.000,00 | 20.000,00 | max. 2 kV (antistatisch) | kleben | heterogen | Bfl-s1 | chemikalienbeständig gem. Herstellerangabe, haushaltschemikalienbeständig | sehr gut | lichtecht | E1 | Rolle | M1 | Bindemittelgehalt Typ I | 43,00 | 1,02 | 2,00 | 2,58 | 9,00 - 56,30 | 0,02 | 8,00 | 0,25 | 0060, 0061, 0062, 0063, 0064, 2746, 8257, 9745, 9753 | Ja | ≥ Stufe 6 | ≤ 0,40 % | hergestellt mit 42 % Recyclinganteil, 19 % bio-basierten Rohstoffen (aus landwirtschaftlichen Pflanzenabfällen) und 56 % mineralischen Rohstoffen | Evercare™ | Ja | FloorScore® | Ja | < 10 µg/m³ | > 99 % wachstumshemmend | 99,7 % nach 2 h; 99,9 % nach 5 h | Ja | Ja | 2502-G, 5502-B, 5030-Y50R, 4030-Y20R, 5010-B90G, 2005-Y20R, 8010-R90B, 6010-Y10R, 4020-B | https://cdn.ais-online.de/m2/45/65245/images/42/48939242px2000x1500.jpg
PREMIUM COMPACT METALLICA - NYX | 3475710638077 | HD448257 | Klasse 34, Klasse 43 | R 10 | blau, braun, dunkelbraun, grau, grün, hellbeige, hellgrau | Polyvinylchlorid (PVC) | 2.000,00 | 20.000,00 | max. 2 kV (antistatisch) | kleben | heterogen | Bfl-s1 | chemikalienbeständig gem. Herstellerangabe, haushaltschemikalienbeständig | sehr gut | lichtecht | E1 | Rolle | M1 | Bindemittelgehalt Typ I | 43,00 | 1,02 | 2,00 | 2,58 | 9,00 - 56,30 | 0,02 | 8,00 | 0,25 | 0060, 0061, 0062, 0063, 0064, 2746, 8257, 9745, 9753 | Ja | ≥ Stufe 6 | ≤ 0,40 % | hergestellt mit 42 % Recyclinganteil, 19 % bio-basierten Rohstoffen (aus landwirtschaftlichen Pflanzenabfällen) und 56 % mineralischen Rohstoffen | Evercare™ | Ja | FloorScore® | Ja | < 10 µg/m³ | > 99 % wachstumshemmend | 99,7 % nach 2 h; 99,9 % nach 5 h | Ja | Ja | 2502-G, 5502-B, 5030-Y50R, 4030-Y20R, 5010-B90G, 2005-Y20R, 8010-R90B, 6010-Y10R, 4020-B | https://cdn.ais-online.de/m2/45/65245/images/40/48939140px2000x1500.jpg
PREMIUM COMPACT METALLICA - SUDRI | 3475710638121 | HD440064 | Klasse 34, Klasse 43 | R 10 | blau, braun, dunkelbraun, grau, grün, hellbeige, hellgrau | Polyvinylchlorid (PVC) | 2.000,00 | 20.000,00 | max. 2 kV (antistatisch) | kleben | heterogen | Bfl-s1 | chemikalienbeständig gem. Herstellerangabe, haushaltschemikalienbeständig | sehr gut | lichtecht | E1 | Rolle | M1 | Bindemittelgehalt Typ I | 43,00 | 1,02 | 2,00 | 2,58 | 9,00 - 56,30 | 0,02 | 8,00 | 0,25 | 0060, 0061, 0062, 0063, 0064, 2746, 8257, 9745, 9753 | Ja | ≥ Stufe 6 | ≤ 0,40 % | hergestellt mit 42 % Recyclinganteil, 19 % bio-basierten Rohstoffen (aus landwirtschaftlichen Pflanzenabfällen) und 56 % mineralischen Rohstoffen | Evercare™ | Ja | FloorScore® | Ja | < 10 µg/m³ | > 99 % wachstumshemmend | 99,7 % nach 2 h; 99,9 % nach 5 h | Ja | Ja | 2502-G, 5502-B, 5030-Y50R, 4030-Y20R, 5010-B90G, 2005-Y20R, 8010-R90B, 6010-Y10R, 4020-B | https://cdn.ais-online.de/m2/45/65245/images/31/48939131px2000x1500.jpg
PREMIUM COMPACT METALLICA - YMIR | 3475710638060 | HD442746 | Klasse 34, Klasse 43 | R 10 | blau, braun, dunkelbraun, grau, grün, hellbeige, hellgrau | Polyvinylchlorid (PVC) | 2.000,00 | 20.000,00 | max. 2 kV (antistatisch) | kleben | heterogen | Bfl-s1 | chemikalienbeständig gem. Herstellerangabe, haushaltschemikalienbeständig | sehr gut | lichtecht | E1 | Rolle | M1 | Bindemittelgehalt Typ I | 43,00 | 1,02 | 2,00 | 2,58 | 9,00 - 56,30 | 0,02 | 8,00 | 0,25 | 0060, 0061, 0062, 0063, 0064, 2746, 8257, 9745, 9753 | Ja | ≥ Stufe 6 | ≤ 0,40 % | hergestellt mit 42 % Recyclinganteil, 19 % bio-basierten Rohstoffen (aus landwirtschaftlichen Pflanzenabfällen) und 56 % mineralischen Rohstoffen | Evercare™ | Ja | FloorScore® | Ja | < 10 µg/m³ | > 99 % wachstumshemmend | 99,7 % nach 2 h; 99,9 % nach 5 h | Ja | Ja | 2502-G, 5502-B, 5030-Y50R, 4030-Y20R, 5010-B90G, 2005-Y20R, 8010-R90B, 6010-Y10R, 4020-B | https://cdn.ais-online.de/m2/45/65245/images/34/48939134px2000x1500.jpg
powered by Heinze