## Gerflor
Gerflor
Name | GTIN | HAN | Benutzungsintensität | Bewertungsgruppe Rutschgefahr | Farbton | Werkstoff | Breite (mm) | Länge (mm) | Aufladungsspannung im Begehversuch | Befestigung | Bodenbelag heterogen/homogen | Brandverhalten | Chemische Beständigkeit | Dekontaminierbarkeit | Farbechtheit | Formaldehyd Emissionsklasse | Lieferform | RTS Emissionsklasse | Verschleißgruppe/-klasse Bodenbelag | Anteil Recyclingmaterial (%) | Dicke Nutzschicht (mm) | Gesamtdicke Belag (mm) | Gewicht (kg/m²) | Reflexionsgrad (%) | Resteindruck (mm) | Trittschallverbesserungsmaß (dB) | Wärmeleitfähigkeit (W/(m*K)) | Gerflor_Farbcode | Desinfektionsmittelbeständig | Lichtechtheit | Maßstabilität | Nachhaltigkeit | Oberflächenvergütung | REACH-konform | Zertifikate | Frei von Schwermetallen | TVOC (28 Tage) | Antibakterielle Aktivität (E. coli – S. aureus – MRSA) | Antivirale Aktivität (Humanes Coronavirus 229E) | Renovierbar | Lebenslang einpflegefrei | NCS Farbton | Bilder
PREMIUM COMPACT OSMOZ - Bahnen |  |  | Klasse 34, Klasse 43 | R 10 | beige, blau, dunkelbeige, dunkelgrau, grau, grün, hellbeige, hellgrau, rot | Polyvinylchlorid (PVC) | 2.000,00 | 20.000,00 | max. 2 kV (antistatisch) | kleben | heterogen | Bfl-s1 | chemikalienbeständig gem. Herstellerangabe, haushaltschemikalienbeständig | sehr gut | lichtecht | E1 | Rolle | M1 | Bindemittelgehalt Typ I | 43,00 | 1,02 | 2,00 | 2,58 | 9,40 - 61,10 | 0,02 | 8,00 | 0,25 | 3791, 3792, 4349, 4351, 4364, 4365, 4378, 4379, 4380, 4381, 4382, 4383, 4384, 7737 | Ja | ≥ Stufe 6 | ≤ 0,40 % | hergestellt mit 42 % Recyclinganteil, 19 % bio-basierten Rohstoffen (aus landwirtschaftlichen Pflanzenabfällen) und 56 % mineralischen Rohstoffen | Evercare™ | Ja | FloorScore® | Ja | < 10 µg/m³ | > 99 % wachstumshemmend | 99,7 % nach 2 h; 99,9 % nach 5 h | Ja | Ja | 3005-Y50R, 5500-N, 5005-Y50R, 8000-N, 3502-B, 1502-Y, 2002-Y, 3020-G20Y, 2040-Y10R, 3010-Y30R, 3020-Y60R, 4040-Y90R, 1502-B, 4030-B | https://cdn.ais-online.de/m2/45/65245/images/30/48939230px2000x1500.jpg https://cdn.ais-online.de/m2/45/65245/images/28/48939128px2000x1500.jpg https://cdn.ais-online.de/m2/45/65245/images/67/48939167px2000x1500.jpg https://cdn.ais-online.de/m2/45/65245/images/21/48939221px2000x1500.jpg https://cdn.ais-online.de/m2/45/65245/images/71/48939071px2000x1500.jpg https://cdn.ais-online.de/m2/45/65245/images/86/48939086px2000x1500.jpg https://cdn.ais-online.de/m2/45/65245/images/64/48939164px2000x1500.jpg https://cdn.ais-online.de/m2/45/65245/images/19/48939119px2138x1500.jpg https://cdn.ais-online.de/m2/45/65245/images/55/48939155px2000x1500.jpg https://cdn.ais-online.de/m2/45/65245/images/65/48939065px2000x1500.jpg https://cdn.ais-online.de/m2/45/65245/images/88/48939188px2000x1500.jpg https://cdn.ais-online.de/m2/45/65245/images/44/48939044px2000x1500.jpg https://cdn.ais-online.de/m2/45/65245/images/43/48939143px2000x1500.jpg https://cdn.ais-online.de/m2/45/65245/images/54/48939254px2000x1500.jpg
PREMIUM COMPACT OSMOZ - ALPAGA NEW | 3475710628917 | HD494365 | Klasse 34, Klasse 43 | R 10 | beige, blau, dunkelbeige, dunkelgrau, grau, grün, hellbeige, hellgrau, rot | Polyvinylchlorid (PVC) | 2.000,00 | 20.000,00 | max. 2 kV (antistatisch) | kleben | heterogen | Bfl-s1 | chemikalienbeständig gem. Herstellerangabe, haushaltschemikalienbeständig | sehr gut | lichtecht | E1 | Rolle | M1 | Bindemittelgehalt Typ I | 43,00 | 1,02 | 2,00 | 2,58 | 9,40 - 61,10 | 0,02 | 8,00 | 0,25 | 3791, 3792, 4349, 4351, 4364, 4365, 4378, 4379, 4380, 4381, 4382, 4383, 4384, 7737 | Ja | ≥ Stufe 6 | ≤ 0,40 % | hergestellt mit 42 % Recyclinganteil, 19 % bio-basierten Rohstoffen (aus landwirtschaftlichen Pflanzenabfällen) und 56 % mineralischen Rohstoffen | Evercare™ | Ja | FloorScore® | Ja | < 10 µg/m³ | > 99 % wachstumshemmend | 99,7 % nach 2 h; 99,9 % nach 5 h | Ja | Ja | 3005-Y50R, 5500-N, 5005-Y50R, 8000-N, 3502-B, 1502-Y, 2002-Y, 3020-G20Y, 2040-Y10R, 3010-Y30R, 3020-Y60R, 4040-Y90R, 1502-B, 4030-B | https://cdn.ais-online.de/m2/45/65245/images/19/48939119px2138x1500.jpg
PREMIUM COMPACT OSMOZ - ANGORA | 3475710638343 | HD494349 | Klasse 34, Klasse 43 | R 10 | beige, blau, dunkelbeige, dunkelgrau, grau, grün, hellbeige, hellgrau, rot | Polyvinylchlorid (PVC) | 2.000,00 | 20.000,00 | max. 2 kV (antistatisch) | kleben | heterogen | Bfl-s1 | chemikalienbeständig gem. Herstellerangabe, haushaltschemikalienbeständig | sehr gut | lichtecht | E1 | Rolle | M1 | Bindemittelgehalt Typ I | 43,00 | 1,02 | 2,00 | 2,58 | 9,40 - 61,10 | 0,02 | 8,00 | 0,25 | 3791, 3792, 4349, 4351, 4364, 4365, 4378, 4379, 4380, 4381, 4382, 4383, 4384, 7737 | Ja | ≥ Stufe 6 | ≤ 0,40 % | hergestellt mit 42 % Recyclinganteil, 19 % bio-basierten Rohstoffen (aus landwirtschaftlichen Pflanzenabfällen) und 56 % mineralischen Rohstoffen | Evercare™ | Ja | FloorScore® | Ja | < 10 µg/m³ | > 99 % wachstumshemmend | 99,7 % nach 2 h; 99,9 % nach 5 h | Ja | Ja | 3005-Y50R, 5500-N, 5005-Y50R, 8000-N, 3502-B, 1502-Y, 2002-Y, 3020-G20Y, 2040-Y10R, 3010-Y30R, 3020-Y60R, 4040-Y90R, 1502-B, 4030-B | https://cdn.ais-online.de/m2/45/65245/images/30/48939230px2000x1500.jpg
PREMIUM COMPACT OSMOZ - AWARA | 3475710638381 | HD494380 | Klasse 34, Klasse 43 | R 10 | beige, blau, dunkelbeige, dunkelgrau, grau, grün, hellbeige, hellgrau, rot | Polyvinylchlorid (PVC) | 2.000,00 | 20.000,00 | max. 2 kV (antistatisch) | kleben | heterogen | Bfl-s1 | chemikalienbeständig gem. Herstellerangabe, haushaltschemikalienbeständig | sehr gut | lichtecht | E1 | Rolle | M1 | Bindemittelgehalt Typ I | 43,00 | 1,02 | 2,00 | 2,58 | 9,40 - 61,10 | 0,02 | 8,00 | 0,25 | 3791, 3792, 4349, 4351, 4364, 4365, 4378, 4379, 4380, 4381, 4382, 4383, 4384, 7737 | Ja | ≥ Stufe 6 | ≤ 0,40 % | hergestellt mit 42 % Recyclinganteil, 19 % bio-basierten Rohstoffen (aus landwirtschaftlichen Pflanzenabfällen) und 56 % mineralischen Rohstoffen | Evercare™ | Ja | FloorScore® | Ja | < 10 µg/m³ | > 99 % wachstumshemmend | 99,7 % nach 2 h; 99,9 % nach 5 h | Ja | Ja | 3005-Y50R, 5500-N, 5005-Y50R, 8000-N, 3502-B, 1502-Y, 2002-Y, 3020-G20Y, 2040-Y10R, 3010-Y30R, 3020-Y60R, 4040-Y90R, 1502-B, 4030-B | https://cdn.ais-online.de/m2/45/65245/images/21/48939221px2000x1500.jpg
PREMIUM COMPACT OSMOZ - BARBADINE | 3475710638428 | HD494384 | Klasse 34, Klasse 43 | R 10 | beige, blau, dunkelbeige, dunkelgrau, grau, grün, hellbeige, hellgrau, rot | Polyvinylchlorid (PVC) | 2.000,00 | 20.000,00 | max. 2 kV (antistatisch) | kleben | heterogen | Bfl-s1 | chemikalienbeständig gem. Herstellerangabe, haushaltschemikalienbeständig | sehr gut | lichtecht | E1 | Rolle | M1 | Bindemittelgehalt Typ I | 43,00 | 1,02 | 2,00 | 2,58 | 9,40 - 61,10 | 0,02 | 8,00 | 0,25 | 3791, 3792, 4349, 4351, 4364, 4365, 4378, 4379, 4380, 4381, 4382, 4383, 4384, 7737 | Ja | ≥ Stufe 6 | ≤ 0,40 % | hergestellt mit 42 % Recyclinganteil, 19 % bio-basierten Rohstoffen (aus landwirtschaftlichen Pflanzenabfällen) und 56 % mineralischen Rohstoffen | Evercare™ | Ja | FloorScore® | Ja | < 10 µg/m³ | > 99 % wachstumshemmend | 99,7 % nach 2 h; 99,9 % nach 5 h | Ja | Ja | 3005-Y50R, 5500-N, 5005-Y50R, 8000-N, 3502-B, 1502-Y, 2002-Y, 3020-G20Y, 2040-Y10R, 3010-Y30R, 3020-Y60R, 4040-Y90R, 1502-B, 4030-B | https://cdn.ais-online.de/m2/45/65245/images/86/48939086px2000x1500.jpg
PREMIUM COMPACT OSMOZ - CYCLADES | 3475710638404 | HD494382 | Klasse 34, Klasse 43 | R 10 | beige, blau, dunkelbeige, dunkelgrau, grau, grün, hellbeige, hellgrau, rot | Polyvinylchlorid (PVC) | 2.000,00 | 20.000,00 | max. 2 kV (antistatisch) | kleben | heterogen | Bfl-s1 | chemikalienbeständig gem. Herstellerangabe, haushaltschemikalienbeständig | sehr gut | lichtecht | E1 | Rolle | M1 | Bindemittelgehalt Typ I | 43,00 | 1,02 | 2,00 | 2,58 | 9,40 - 61,10 | 0,02 | 8,00 | 0,25 | 3791, 3792, 4349, 4351, 4364, 4365, 4378, 4379, 4380, 4381, 4382, 4383, 4384, 7737 | Ja | ≥ Stufe 6 | ≤ 0,40 % | hergestellt mit 42 % Recyclinganteil, 19 % bio-basierten Rohstoffen (aus landwirtschaftlichen Pflanzenabfällen) und 56 % mineralischen Rohstoffen | Evercare™ | Ja | FloorScore® | Ja | < 10 µg/m³ | > 99 % wachstumshemmend | 99,7 % nach 2 h; 99,9 % nach 5 h | Ja | Ja | 3005-Y50R, 5500-N, 5005-Y50R, 8000-N, 3502-B, 1502-Y, 2002-Y, 3020-G20Y, 2040-Y10R, 3010-Y30R, 3020-Y60R, 4040-Y90R, 1502-B, 4030-B | https://cdn.ais-online.de/m2/45/65245/images/54/48939254px2000x1500.jpg
PREMIUM COMPACT OSMOZ - GREIGE | 3475710638350 | HD494351 | Klasse 34, Klasse 43 | R 10 | beige, blau, dunkelbeige, dunkelgrau, grau, grün, hellbeige, hellgrau, rot | Polyvinylchlorid (PVC) | 2.000,00 | 20.000,00 | max. 2 kV (antistatisch) | kleben | heterogen | Bfl-s1 | chemikalienbeständig gem. Herstellerangabe, haushaltschemikalienbeständig | sehr gut | lichtecht | E1 | Rolle | M1 | Bindemittelgehalt Typ I | 43,00 | 1,02 | 2,00 | 2,58 | 9,40 - 61,10 | 0,02 | 8,00 | 0,25 | 3791, 3792, 4349, 4351, 4364, 4365, 4378, 4379, 4380, 4381, 4382, 4383, 4384, 7737 | Ja | ≥ Stufe 6 | ≤ 0,40 % | hergestellt mit 42 % Recyclinganteil, 19 % bio-basierten Rohstoffen (aus landwirtschaftlichen Pflanzenabfällen) und 56 % mineralischen Rohstoffen | Evercare™ | Ja | FloorScore® | Ja | < 10 µg/m³ | > 99 % wachstumshemmend | 99,7 % nach 2 h; 99,9 % nach 5 h | Ja | Ja | 3005-Y50R, 5500-N, 5005-Y50R, 8000-N, 3502-B, 1502-Y, 2002-Y, 3020-G20Y, 2040-Y10R, 3010-Y30R, 3020-Y60R, 4040-Y90R, 1502-B, 4030-B | https://cdn.ais-online.de/m2/45/65245/images/44/48939044px2000x1500.jpg
PREMIUM COMPACT OSMOZ - IGLOO | 3475710638367 | HD494378 | Klasse 34, Klasse 43 | R 10 | beige, blau, dunkelbeige, dunkelgrau, grau, grün, hellbeige, hellgrau, rot | Polyvinylchlorid (PVC) | 2.000,00 | 20.000,00 | max. 2 kV (antistatisch) | kleben | heterogen | Bfl-s1 | chemikalienbeständig gem. Herstellerangabe, haushaltschemikalienbeständig | sehr gut | lichtecht | E1 | Rolle | M1 | Bindemittelgehalt Typ I | 43,00 | 1,02 | 2,00 | 2,58 | 9,40 - 61,10 | 0,02 | 8,00 | 0,25 | 3791, 3792, 4349, 4351, 4364, 4365, 4378, 4379, 4380, 4381, 4382, 4383, 4384, 7737 | Ja | ≥ Stufe 6 | ≤ 0,40 % | hergestellt mit 42 % Recyclinganteil, 19 % bio-basierten Rohstoffen (aus landwirtschaftlichen Pflanzenabfällen) und 56 % mineralischen Rohstoffen | Evercare™ | Ja | FloorScore® | Ja | < 10 µg/m³ | > 99 % wachstumshemmend | 99,7 % nach 2 h; 99,9 % nach 5 h | Ja | Ja | 3005-Y50R, 5500-N, 5005-Y50R, 8000-N, 3502-B, 1502-Y, 2002-Y, 3020-G20Y, 2040-Y10R, 3010-Y30R, 3020-Y60R, 4040-Y90R, 1502-B, 4030-B | https://cdn.ais-online.de/m2/45/65245/images/28/48939128px2000x1500.jpg
PREMIUM COMPACT OSMOZ - IVORY NEW | 3475710638312 | HD494364 | Klasse 34, Klasse 43 | R 10 | beige, blau, dunkelbeige, dunkelgrau, grau, grün, hellbeige, hellgrau, rot | Polyvinylchlorid (PVC) | 2.000,00 | 20.000,00 | max. 2 kV (antistatisch) | kleben | heterogen | Bfl-s1 | chemikalienbeständig gem. Herstellerangabe, haushaltschemikalienbeständig | sehr gut | lichtecht | E1 | Rolle | M1 | Bindemittelgehalt Typ I | 43,00 | 1,02 | 2,00 | 2,58 | 9,40 - 61,10 | 0,02 | 8,00 | 0,25 | 3791, 3792, 4349, 4351, 4364, 4365, 4378, 4379, 4380, 4381, 4382, 4383, 4384, 7737 | Ja | ≥ Stufe 6 | ≤ 0,40 % | hergestellt mit 42 % Recyclinganteil, 19 % bio-basierten Rohstoffen (aus landwirtschaftlichen Pflanzenabfällen) und 56 % mineralischen Rohstoffen | Evercare™ | Ja | FloorScore® | Ja | < 10 µg/m³ | > 99 % wachstumshemmend | 99,7 % nach 2 h; 99,9 % nach 5 h | Ja | Ja | 3005-Y50R, 5500-N, 5005-Y50R, 8000-N, 3502-B, 1502-Y, 2002-Y, 3020-G20Y, 2040-Y10R, 3010-Y30R, 3020-Y60R, 4040-Y90R, 1502-B, 4030-B | https://cdn.ais-online.de/m2/45/65245/images/55/48939155px2000x1500.jpg
PREMIUM COMPACT OSMOZ - JASMIN | 3475710638411 | HD494383 | Klasse 34, Klasse 43 | R 10 | beige, blau, dunkelbeige, dunkelgrau, grau, grün, hellbeige, hellgrau, rot | Polyvinylchlorid (PVC) | 2.000,00 | 20.000,00 | max. 2 kV (antistatisch) | kleben | heterogen | Bfl-s1 | chemikalienbeständig gem. Herstellerangabe, haushaltschemikalienbeständig | sehr gut | lichtecht | E1 | Rolle | M1 | Bindemittelgehalt Typ I | 43,00 | 1,02 | 2,00 | 2,58 | 9,40 - 61,10 | 0,02 | 8,00 | 0,25 | 3791, 3792, 4349, 4351, 4364, 4365, 4378, 4379, 4380, 4381, 4382, 4383, 4384, 7737 | Ja | ≥ Stufe 6 | ≤ 0,40 % | hergestellt mit 42 % Recyclinganteil, 19 % bio-basierten Rohstoffen (aus landwirtschaftlichen Pflanzenabfällen) und 56 % mineralischen Rohstoffen | Evercare™ | Ja | FloorScore® | Ja | < 10 µg/m³ | > 99 % wachstumshemmend | 99,7 % nach 2 h; 99,9 % nach 5 h | Ja | Ja | 3005-Y50R, 5500-N, 5005-Y50R, 8000-N, 3502-B, 1502-Y, 2002-Y, 3020-G20Y, 2040-Y10R, 3010-Y30R, 3020-Y60R, 4040-Y90R, 1502-B, 4030-B | https://cdn.ais-online.de/m2/45/65245/images/64/48939164px2000x1500.jpg
PREMIUM COMPACT OSMOZ - KOUDOU | 3475710638374 | HD494379 | Klasse 34, Klasse 43 | R 10 | beige, blau, dunkelbeige, dunkelgrau, grau, grün, hellbeige, hellgrau, rot | Polyvinylchlorid (PVC) | 2.000,00 | 20.000,00 | max. 2 kV (antistatisch) | kleben | heterogen | Bfl-s1 | chemikalienbeständig gem. Herstellerangabe, haushaltschemikalienbeständig | sehr gut | lichtecht | E1 | Rolle | M1 | Bindemittelgehalt Typ I | 43,00 | 1,02 | 2,00 | 2,58 | 9,40 - 61,10 | 0,02 | 8,00 | 0,25 | 3791, 3792, 4349, 4351, 4364, 4365, 4378, 4379, 4380, 4381, 4382, 4383, 4384, 7737 | Ja | ≥ Stufe 6 | ≤ 0,40 % | hergestellt mit 42 % Recyclinganteil, 19 % bio-basierten Rohstoffen (aus landwirtschaftlichen Pflanzenabfällen) und 56 % mineralischen Rohstoffen | Evercare™ | Ja | FloorScore® | Ja | < 10 µg/m³ | > 99 % wachstumshemmend | 99,7 % nach 2 h; 99,9 % nach 5 h | Ja | Ja | 3005-Y50R, 5500-N, 5005-Y50R, 8000-N, 3502-B, 1502-Y, 2002-Y, 3020-G20Y, 2040-Y10R, 3010-Y30R, 3020-Y60R, 4040-Y90R, 1502-B, 4030-B | https://cdn.ais-online.de/m2/45/65245/images/71/48939071px2000x1500.jpg
PREMIUM COMPACT OSMOZ - PEPPER GREY | 3475710638305 | HD497737 | Klasse 34, Klasse 43 | R 10 | beige, blau, dunkelbeige, dunkelgrau, grau, grün, hellbeige, hellgrau, rot | Polyvinylchlorid (PVC) | 2.000,00 | 20.000,00 | max. 2 kV (antistatisch) | kleben | heterogen | Bfl-s1 | chemikalienbeständig gem. Herstellerangabe, haushaltschemikalienbeständig | sehr gut | lichtecht | E1 | Rolle | M1 | Bindemittelgehalt Typ I | 43,00 | 1,02 | 2,00 | 2,58 | 9,40 - 61,10 | 0,02 | 8,00 | 0,25 | 3791, 3792, 4349, 4351, 4364, 4365, 4378, 4379, 4380, 4381, 4382, 4383, 4384, 7737 | Ja | ≥ Stufe 6 | ≤ 0,40 % | hergestellt mit 42 % Recyclinganteil, 19 % bio-basierten Rohstoffen (aus landwirtschaftlichen Pflanzenabfällen) und 56 % mineralischen Rohstoffen | Evercare™ | Ja | FloorScore® | Ja | < 10 µg/m³ | > 99 % wachstumshemmend | 99,7 % nach 2 h; 99,9 % nach 5 h | Ja | Ja | 3005-Y50R, 5500-N, 5005-Y50R, 8000-N, 3502-B, 1502-Y, 2002-Y, 3020-G20Y, 2040-Y10R, 3010-Y30R, 3020-Y60R, 4040-Y90R, 1502-B, 4030-B | https://cdn.ais-online.de/m2/45/65245/images/88/48939188px2000x1500.jpg
PREMIUM COMPACT OSMOZ - ROZELLE | 3475710638398 | HD494381 | Klasse 34, Klasse 43 | R 10 | beige, blau, dunkelbeige, dunkelgrau, grau, grün, hellbeige, hellgrau, rot | Polyvinylchlorid (PVC) | 2.000,00 | 20.000,00 | max. 2 kV (antistatisch) | kleben | heterogen | Bfl-s1 | chemikalienbeständig gem. Herstellerangabe, haushaltschemikalienbeständig | sehr gut | lichtecht | E1 | Rolle | M1 | Bindemittelgehalt Typ I | 43,00 | 1,02 | 2,00 | 2,58 | 9,40 - 61,10 | 0,02 | 8,00 | 0,25 | 3791, 3792, 4349, 4351, 4364, 4365, 4378, 4379, 4380, 4381, 4382, 4383, 4384, 7737 | Ja | ≥ Stufe 6 | ≤ 0,40 % | hergestellt mit 42 % Recyclinganteil, 19 % bio-basierten Rohstoffen (aus landwirtschaftlichen Pflanzenabfällen) und 56 % mineralischen Rohstoffen | Evercare™ | Ja | FloorScore® | Ja | < 10 µg/m³ | > 99 % wachstumshemmend | 99,7 % nach 2 h; 99,9 % nach 5 h | Ja | Ja | 3005-Y50R, 5500-N, 5005-Y50R, 8000-N, 3502-B, 1502-Y, 2002-Y, 3020-G20Y, 2040-Y10R, 3010-Y30R, 3020-Y60R, 4040-Y90R, 1502-B, 4030-B | https://cdn.ais-online.de/m2/45/65245/images/67/48939167px2000x1500.jpg
PREMIUM COMPACT OSMOZ - SLATE GREY | 3475710638336 | HD493791 | Klasse 34, Klasse 43 | R 10 | beige, blau, dunkelbeige, dunkelgrau, grau, grün, hellbeige, hellgrau, rot | Polyvinylchlorid (PVC) | 2.000,00 | 20.000,00 | max. 2 kV (antistatisch) | kleben | heterogen | Bfl-s1 | chemikalienbeständig gem. Herstellerangabe, haushaltschemikalienbeständig | sehr gut | lichtecht | E1 | Rolle | M1 | Bindemittelgehalt Typ I | 43,00 | 1,02 | 2,00 | 2,58 | 9,40 - 61,10 | 0,02 | 8,00 | 0,25 | 3791, 3792, 4349, 4351, 4364, 4365, 4378, 4379, 4380, 4381, 4382, 4383, 4384, 7737 | Ja | ≥ Stufe 6 | ≤ 0,40 % | hergestellt mit 42 % Recyclinganteil, 19 % bio-basierten Rohstoffen (aus landwirtschaftlichen Pflanzenabfällen) und 56 % mineralischen Rohstoffen | Evercare™ | Ja | FloorScore® | Ja | < 10 µg/m³ | > 99 % wachstumshemmend | 99,7 % nach 2 h; 99,9 % nach 5 h | Ja | Ja | 3005-Y50R, 5500-N, 5005-Y50R, 8000-N, 3502-B, 1502-Y, 2002-Y, 3020-G20Y, 2040-Y10R, 3010-Y30R, 3020-Y60R, 4040-Y90R, 1502-B, 4030-B | https://cdn.ais-online.de/m2/45/65245/images/43/48939143px2000x1500.jpg
PREMIUM COMPACT OSMOZ - STORM GREY | 3475710638329 | HD493792 | Klasse 34, Klasse 43 | R 10 | beige, blau, dunkelbeige, dunkelgrau, grau, grün, hellbeige, hellgrau, rot | Polyvinylchlorid (PVC) | 2.000,00 | 20.000,00 | max. 2 kV (antistatisch) | kleben | heterogen | Bfl-s1 | chemikalienbeständig gem. Herstellerangabe, haushaltschemikalienbeständig | sehr gut | lichtecht | E1 | Rolle | M1 | Bindemittelgehalt Typ I | 43,00 | 1,02 | 2,00 | 2,58 | 9,40 - 61,10 | 0,02 | 8,00 | 0,25 | 3791, 3792, 4349, 4351, 4364, 4365, 4378, 4379, 4380, 4381, 4382, 4383, 4384, 7737 | Ja | ≥ Stufe 6 | ≤ 0,40 % | hergestellt mit 42 % Recyclinganteil, 19 % bio-basierten Rohstoffen (aus landwirtschaftlichen Pflanzenabfällen) und 56 % mineralischen Rohstoffen | Evercare™ | Ja | FloorScore® | Ja | < 10 µg/m³ | > 99 % wachstumshemmend | 99,7 % nach 2 h; 99,9 % nach 5 h | Ja | Ja | 3005-Y50R, 5500-N, 5005-Y50R, 8000-N, 3502-B, 1502-Y, 2002-Y, 3020-G20Y, 2040-Y10R, 3010-Y30R, 3020-Y60R, 4040-Y90R, 1502-B, 4030-B | https://cdn.ais-online.de/m2/45/65245/images/65/48939065px2000x1500.jpg
powered by Heinze