## Gerflor
Gerflor
Name | GTIN | HAN | Benutzungsintensität | Bewertungsgruppe Rutschgefahr | Farbton | Werkstoff | Breite (mm) | Länge (mm) | Aufladungsspannung im Begehversuch | Befestigung | Bodenbelag heterogen/homogen | Brandverhalten | Chemische Beständigkeit | Farbechtheit | Formaldehyd Emissionsklasse | Lieferform | RTS Emissionsklasse | Verschleißgruppe/-klasse Bodenbelag | Anteil Recyclingmaterial (%) | Dicke Nutzschicht (mm) | Gesamtdicke Belag (mm) | Gewicht (kg/m²) | Reflexionsgrad (%) | Resteindruck (mm) | Trittschallverbesserungsmaß (dB) | Wärmeleitfähigkeit (W/(m*K)) | Gerflor_Farbcode | Desinfektionsmittelbeständig | Lichtechtheit | Maßstabilität | Nachhaltigkeit | Oberflächenvergütung | REACH-konform | Zertifikate | Frei von Schwermetallen | TVOC (28 Tage) | Antibakterielle Aktivität (E. coli – S. aureus – MRSA) | Antivirale Aktivität (Humanes Coronavirus 229E) | NCS Farbton | Ballrückprall | Druckfestigkeit (mm) | Reibungsfestigkeit (mg) | Bilder
PREMIUM SPORT BRAZILIA - Bahnen |  |  | Klasse 34, Klasse 43 | R 10 | blau, dunkelgrau, gelb, grau, grün, hellbeige, hellgrau, orange, rot | Vinyl | 2.000,00 | 20.000,00 | max. 2 kV (antistatisch) | kleben | heterogen | Bfl-s1 | chemikalienbeständig gem. Herstellerangabe, haushaltschemikalienbeständig | lichtecht | E1 | Rolle | M1 | Bindemittelgehalt Typ I | 42,00 | 1,02 | 2,00 | 2,58 - 2,68 | 10,10 - 63,70 | 0,02 | 8,00 | 0,25 | 0051, 0052, 0053, 0054, 0055, 0056, 0058, 3707, 3709, 4477, 8386, 8736 | Ja | ≥ Stufe 6 | ≤ 0,40 % | hergestellt mit bis zu 42 % Recyclinganteil, 19 % bio-basierten Rohstoffen (aus landwirtschaftlichen Pflanzenabfällen) und 56 % mineralischen Rohstoffen | Evercare™ | Ja | FloorScore® | ja | < 10 µg/m³ | > 99 % wachstumshemmend | 99,7 % nach 2 h | 4005-R80B, 0560-Y90R, 4040-B, 7005-R80B, 2010-Y30R, 2030-B10G, 1002-Y50R, 2005-R80B, 1060-Y40R, 0560-Y, 3030-G20Y, 3050-R | ≥ 90 % | ≤ 0.5 | ≤ 350 | https://cdn.ais-online.de/m2/45/65245/images/51/48939251px2000x1500.jpg https://cdn.ais-online.de/m2/45/65245/images/18/48970118px800x396.webp https://cdn.ais-online.de/m2/45/65245/images/34/48970134px800x407.webp https://cdn.ais-online.de/m2/45/65245/images/69/48970169px800x407.webp https://cdn.ais-online.de/m2/45/65245/images/32/48939032px2000x1500.jpg https://cdn.ais-online.de/m2/45/65245/images/45/48939245px2000x1500.jpg https://cdn.ais-online.de/m2/45/65245/images/92/48939092px2000x1500.jpg https://cdn.ais-online.de/m2/45/65245/images/04/48970204px800x409.webp https://cdn.ais-online.de/m2/45/65245/images/48/48939248px2000x1500.jpg https://cdn.ais-online.de/m2/45/65245/images/19/48970219px800x400.webp https://cdn.ais-online.de/m2/45/65245/images/43/48970143px800x393.webp https://cdn.ais-online.de/m2/45/65245/images/11/48970211px800x405.webp
PREMIUM SPORT BRAZILIA - ALVORADA | 3475710656422 | HQ190051 | Klasse 34, Klasse 43 | R 10 | blau, dunkelgrau, gelb, grau, grün, hellbeige, hellgrau, orange, rot | Vinyl | 2.000,00 | 20.000,00 | max. 2 kV (antistatisch) | kleben | heterogen | Bfl-s1 | chemikalienbeständig gem. Herstellerangabe, haushaltschemikalienbeständig | lichtecht | E1 | Rolle | M1 | Bindemittelgehalt Typ I | 42,00 | 1,02 | 2,00 | 2,58 - 2,68 | 10,10 - 63,70 | 0,02 | 8,00 | 0,25 | 0051, 0052, 0053, 0054, 0055, 0056, 0058, 3707, 3709, 4477, 8386, 8736 | Ja | ≥ Stufe 6 | ≤ 0,40 % | hergestellt mit bis zu 42 % Recyclinganteil, 19 % bio-basierten Rohstoffen (aus landwirtschaftlichen Pflanzenabfällen) und 56 % mineralischen Rohstoffen | Evercare™ | Ja | FloorScore® | ja | < 10 µg/m³ | > 99 % wachstumshemmend | 99,7 % nach 2 h | 4005-R80B, 0560-Y90R, 4040-B, 7005-R80B, 2010-Y30R, 2030-B10G, 1002-Y50R, 2005-R80B, 1060-Y40R, 0560-Y, 3030-G20Y, 3050-R | ≥ 90 % | ≤ 0.5 | ≤ 350 | https://cdn.ais-online.de/m2/45/65245/images/04/48970204px800x409.webp
PREMIUM SPORT BRAZILIA - ARACAJU | 3475710656460 | HQ190058 | Klasse 34, Klasse 43 | R 10 | blau, dunkelgrau, gelb, grau, grün, hellbeige, hellgrau, orange, rot | Vinyl | 2.000,00 | 20.000,00 | max. 2 kV (antistatisch) | kleben | heterogen | Bfl-s1 | chemikalienbeständig gem. Herstellerangabe, haushaltschemikalienbeständig | lichtecht | E1 | Rolle | M1 | Bindemittelgehalt Typ I | 42,00 | 1,02 | 2,00 | 2,58 - 2,68 | 10,10 - 63,70 | 0,02 | 8,00 | 0,25 | 0051, 0052, 0053, 0054, 0055, 0056, 0058, 3707, 3709, 4477, 8386, 8736 | Ja | ≥ Stufe 6 | ≤ 0,40 % | hergestellt mit bis zu 42 % Recyclinganteil, 19 % bio-basierten Rohstoffen (aus landwirtschaftlichen Pflanzenabfällen) und 56 % mineralischen Rohstoffen | Evercare™ | Ja | FloorScore® | ja | < 10 µg/m³ | > 99 % wachstumshemmend | 99,7 % nach 2 h | 4005-R80B, 0560-Y90R, 4040-B, 7005-R80B, 2010-Y30R, 2030-B10G, 1002-Y50R, 2005-R80B, 1060-Y40R, 0560-Y, 3030-G20Y, 3050-R | ≥ 90 % | ≤ 0.5 | ≤ 350 | https://cdn.ais-online.de/m2/45/65245/images/19/48970219px800x400.webp
PREMIUM SPORT BRAZILIA - BARUERI | 3475710656446 | HQ190054 | Klasse 34, Klasse 43 | R 10 | blau, dunkelgrau, gelb, grau, grün, hellbeige, hellgrau, orange, rot | Vinyl | 2.000,00 | 20.000,00 | max. 2 kV (antistatisch) | kleben | heterogen | Bfl-s1 | chemikalienbeständig gem. Herstellerangabe, haushaltschemikalienbeständig | lichtecht | E1 | Rolle | M1 | Bindemittelgehalt Typ I | 42,00 | 1,02 | 2,00 | 2,58 - 2,68 | 10,10 - 63,70 | 0,02 | 8,00 | 0,25 | 0051, 0052, 0053, 0054, 0055, 0056, 0058, 3707, 3709, 4477, 8386, 8736 | Ja | ≥ Stufe 6 | ≤ 0,40 % | hergestellt mit bis zu 42 % Recyclinganteil, 19 % bio-basierten Rohstoffen (aus landwirtschaftlichen Pflanzenabfällen) und 56 % mineralischen Rohstoffen | Evercare™ | Ja | FloorScore® | ja | < 10 µg/m³ | > 99 % wachstumshemmend | 99,7 % nach 2 h | 4005-R80B, 0560-Y90R, 4040-B, 7005-R80B, 2010-Y30R, 2030-B10G, 1002-Y50R, 2005-R80B, 1060-Y40R, 0560-Y, 3030-G20Y, 3050-R | ≥ 90 % | ≤ 0.5 | ≤ 350 | https://cdn.ais-online.de/m2/45/65245/images/43/48970143px800x393.webp
PREMIUM SPORT BRAZILIA - BOA VISTA | 3475710656477 | HQ198386 | Klasse 34, Klasse 43 | R 10 | blau, dunkelgrau, gelb, grau, grün, hellbeige, hellgrau, orange, rot | Vinyl | 2.000,00 | 20.000,00 | max. 2 kV (antistatisch) | kleben | heterogen | Bfl-s1 | chemikalienbeständig gem. Herstellerangabe, haushaltschemikalienbeständig | lichtecht | E1 | Rolle | M1 | Bindemittelgehalt Typ I | 42,00 | 1,02 | 2,00 | 2,58 - 2,68 | 10,10 - 63,70 | 0,02 | 8,00 | 0,25 | 0051, 0052, 0053, 0054, 0055, 0056, 0058, 3707, 3709, 4477, 8386, 8736 | Ja | ≥ Stufe 6 | ≤ 0,40 % | hergestellt mit bis zu 42 % Recyclinganteil, 19 % bio-basierten Rohstoffen (aus landwirtschaftlichen Pflanzenabfällen) und 56 % mineralischen Rohstoffen | Evercare™ | Ja | FloorScore® | ja | < 10 µg/m³ | > 99 % wachstumshemmend | 99,7 % nach 2 h | 4005-R80B, 0560-Y90R, 4040-B, 7005-R80B, 2010-Y30R, 2030-B10G, 1002-Y50R, 2005-R80B, 1060-Y40R, 0560-Y, 3030-G20Y, 3050-R | ≥ 90 % | ≤ 0.5 | ≤ 350 | https://cdn.ais-online.de/m2/45/65245/images/45/48939245px2000x1500.jpg
PREMIUM SPORT BRAZILIA - CEARA | 3475710656408 | HQ193709 | Klasse 34, Klasse 43 | R 10 | blau, dunkelgrau, gelb, grau, grün, hellbeige, hellgrau, orange, rot | Vinyl | 2.000,00 | 20.000,00 | max. 2 kV (antistatisch) | kleben | heterogen | Bfl-s1 | chemikalienbeständig gem. Herstellerangabe, haushaltschemikalienbeständig | lichtecht | E1 | Rolle | M1 | Bindemittelgehalt Typ I | 42,00 | 1,02 | 2,00 | 2,58 - 2,68 | 10,10 - 63,70 | 0,02 | 8,00 | 0,25 | 0051, 0052, 0053, 0054, 0055, 0056, 0058, 3707, 3709, 4477, 8386, 8736 | Ja | ≥ Stufe 6 | ≤ 0,40 % | hergestellt mit bis zu 42 % Recyclinganteil, 19 % bio-basierten Rohstoffen (aus landwirtschaftlichen Pflanzenabfällen) und 56 % mineralischen Rohstoffen | Evercare™ | Ja | FloorScore® | ja | < 10 µg/m³ | > 99 % wachstumshemmend | 99,7 % nach 2 h | 4005-R80B, 0560-Y90R, 4040-B, 7005-R80B, 2010-Y30R, 2030-B10G, 1002-Y50R, 2005-R80B, 1060-Y40R, 0560-Y, 3030-G20Y, 3050-R | ≥ 90 % | ≤ 0.5 | ≤ 350 | https://cdn.ais-online.de/m2/45/65245/images/51/48939251px2000x1500.jpg
PREMIUM SPORT BRAZILIA - LIMEIRA | 3475710656491 | HQ190053 | Klasse 34, Klasse 43 | R 10 | blau, dunkelgrau, gelb, grau, grün, hellbeige, hellgrau, orange, rot | Vinyl | 2.000,00 | 20.000,00 | max. 2 kV (antistatisch) | kleben | heterogen | Bfl-s1 | chemikalienbeständig gem. Herstellerangabe, haushaltschemikalienbeständig | lichtecht | E1 | Rolle | M1 | Bindemittelgehalt Typ I | 42,00 | 1,02 | 2,00 | 2,58 - 2,68 | 10,10 - 63,70 | 0,02 | 8,00 | 0,25 | 0051, 0052, 0053, 0054, 0055, 0056, 0058, 3707, 3709, 4477, 8386, 8736 | Ja | ≥ Stufe 6 | ≤ 0,40 % | hergestellt mit bis zu 42 % Recyclinganteil, 19 % bio-basierten Rohstoffen (aus landwirtschaftlichen Pflanzenabfällen) und 56 % mineralischen Rohstoffen | Evercare™ | Ja | FloorScore® | ja | < 10 µg/m³ | > 99 % wachstumshemmend | 99,7 % nach 2 h | 4005-R80B, 0560-Y90R, 4040-B, 7005-R80B, 2010-Y30R, 2030-B10G, 1002-Y50R, 2005-R80B, 1060-Y40R, 0560-Y, 3030-G20Y, 3050-R | ≥ 90 % | ≤ 0.5 | ≤ 350 | https://cdn.ais-online.de/m2/45/65245/images/34/48970134px800x407.webp
PREMIUM SPORT BRAZILIA - MACEIO | 3475710656415 | HQ194477 | Klasse 34, Klasse 43 | R 10 | blau, dunkelgrau, gelb, grau, grün, hellbeige, hellgrau, orange, rot | Vinyl | 2.000,00 | 20.000,00 | max. 2 kV (antistatisch) | kleben | heterogen | Bfl-s1 | chemikalienbeständig gem. Herstellerangabe, haushaltschemikalienbeständig | lichtecht | E1 | Rolle | M1 | Bindemittelgehalt Typ I | 42,00 | 1,02 | 2,00 | 2,58 - 2,68 | 10,10 - 63,70 | 0,02 | 8,00 | 0,25 | 0051, 0052, 0053, 0054, 0055, 0056, 0058, 3707, 3709, 4477, 8386, 8736 | Ja | ≥ Stufe 6 | ≤ 0,40 % | hergestellt mit bis zu 42 % Recyclinganteil, 19 % bio-basierten Rohstoffen (aus landwirtschaftlichen Pflanzenabfällen) und 56 % mineralischen Rohstoffen | Evercare™ | Ja | FloorScore® | ja | < 10 µg/m³ | > 99 % wachstumshemmend | 99,7 % nach 2 h | 4005-R80B, 0560-Y90R, 4040-B, 7005-R80B, 2010-Y30R, 2030-B10G, 1002-Y50R, 2005-R80B, 1060-Y40R, 0560-Y, 3030-G20Y, 3050-R | ≥ 90 % | ≤ 0.5 | ≤ 350 | https://cdn.ais-online.de/m2/45/65245/images/92/48939092px2000x1500.jpg
PREMIUM SPORT BRAZILIA - NATAL | 3475710656453 | HQ190056 | Klasse 34, Klasse 43 | R 10 | blau, dunkelgrau, gelb, grau, grün, hellbeige, hellgrau, orange, rot | Vinyl | 2.000,00 | 20.000,00 | max. 2 kV (antistatisch) | kleben | heterogen | Bfl-s1 | chemikalienbeständig gem. Herstellerangabe, haushaltschemikalienbeständig | lichtecht | E1 | Rolle | M1 | Bindemittelgehalt Typ I | 42,00 | 1,02 | 2,00 | 2,58 - 2,68 | 10,10 - 63,70 | 0,02 | 8,00 | 0,25 | 0051, 0052, 0053, 0054, 0055, 0056, 0058, 3707, 3709, 4477, 8386, 8736 | Ja | ≥ Stufe 6 | ≤ 0,40 % | hergestellt mit bis zu 42 % Recyclinganteil, 19 % bio-basierten Rohstoffen (aus landwirtschaftlichen Pflanzenabfällen) und 56 % mineralischen Rohstoffen | Evercare™ | Ja | FloorScore® | ja | < 10 µg/m³ | > 99 % wachstumshemmend | 99,7 % nach 2 h | 4005-R80B, 0560-Y90R, 4040-B, 7005-R80B, 2010-Y30R, 2030-B10G, 1002-Y50R, 2005-R80B, 1060-Y40R, 0560-Y, 3030-G20Y, 3050-R | ≥ 90 % | ≤ 0.5 | ≤ 350 | https://cdn.ais-online.de/m2/45/65245/images/18/48970118px800x396.webp
PREMIUM SPORT BRAZILIA - OLINDA | 3475710656439 | HQ190052 | Klasse 34, Klasse 43 | R 10 | blau, dunkelgrau, gelb, grau, grün, hellbeige, hellgrau, orange, rot | Vinyl | 2.000,00 | 20.000,00 | max. 2 kV (antistatisch) | kleben | heterogen | Bfl-s1 | chemikalienbeständig gem. Herstellerangabe, haushaltschemikalienbeständig | lichtecht | E1 | Rolle | M1 | Bindemittelgehalt Typ I | 42,00 | 1,02 | 2,00 | 2,58 - 2,68 | 10,10 - 63,70 | 0,02 | 8,00 | 0,25 | 0051, 0052, 0053, 0054, 0055, 0056, 0058, 3707, 3709, 4477, 8386, 8736 | Ja | ≥ Stufe 6 | ≤ 0,40 % | hergestellt mit bis zu 42 % Recyclinganteil, 19 % bio-basierten Rohstoffen (aus landwirtschaftlichen Pflanzenabfällen) und 56 % mineralischen Rohstoffen | Evercare™ | Ja | FloorScore® | ja | < 10 µg/m³ | > 99 % wachstumshemmend | 99,7 % nach 2 h | 4005-R80B, 0560-Y90R, 4040-B, 7005-R80B, 2010-Y30R, 2030-B10G, 1002-Y50R, 2005-R80B, 1060-Y40R, 0560-Y, 3030-G20Y, 3050-R | ≥ 90 % | ≤ 0.5 | ≤ 350 | https://cdn.ais-online.de/m2/45/65245/images/69/48970169px800x407.webp
PREMIUM SPORT BRAZILIA - PARAIBA | 3475710656392 | HQ193707 | Klasse 34, Klasse 43 | R 10 | blau, dunkelgrau, gelb, grau, grün, hellbeige, hellgrau, orange, rot | Vinyl | 2.000,00 | 20.000,00 | max. 2 kV (antistatisch) | kleben | heterogen | Bfl-s1 | chemikalienbeständig gem. Herstellerangabe, haushaltschemikalienbeständig | lichtecht | E1 | Rolle | M1 | Bindemittelgehalt Typ I | 42,00 | 1,02 | 2,00 | 2,58 - 2,68 | 10,10 - 63,70 | 0,02 | 8,00 | 0,25 | 0051, 0052, 0053, 0054, 0055, 0056, 0058, 3707, 3709, 4477, 8386, 8736 | Ja | ≥ Stufe 6 | ≤ 0,40 % | hergestellt mit bis zu 42 % Recyclinganteil, 19 % bio-basierten Rohstoffen (aus landwirtschaftlichen Pflanzenabfällen) und 56 % mineralischen Rohstoffen | Evercare™ | Ja | FloorScore® | ja | < 10 µg/m³ | > 99 % wachstumshemmend | 99,7 % nach 2 h | 4005-R80B, 0560-Y90R, 4040-B, 7005-R80B, 2010-Y30R, 2030-B10G, 1002-Y50R, 2005-R80B, 1060-Y40R, 0560-Y, 3030-G20Y, 3050-R | ≥ 90 % | ≤ 0.5 | ≤ 350 | https://cdn.ais-online.de/m2/45/65245/images/48/48939248px2000x1500.jpg
PREMIUM SPORT BRAZILIA - RECIFE | 3475710656484 | HQ198736 | Klasse 34, Klasse 43 | R 10 | blau, dunkelgrau, gelb, grau, grün, hellbeige, hellgrau, orange, rot | Vinyl | 2.000,00 | 20.000,00 | max. 2 kV (antistatisch) | kleben | heterogen | Bfl-s1 | chemikalienbeständig gem. Herstellerangabe, haushaltschemikalienbeständig | lichtecht | E1 | Rolle | M1 | Bindemittelgehalt Typ I | 42,00 | 1,02 | 2,00 | 2,58 - 2,68 | 10,10 - 63,70 | 0,02 | 8,00 | 0,25 | 0051, 0052, 0053, 0054, 0055, 0056, 0058, 3707, 3709, 4477, 8386, 8736 | Ja | ≥ Stufe 6 | ≤ 0,40 % | hergestellt mit bis zu 42 % Recyclinganteil, 19 % bio-basierten Rohstoffen (aus landwirtschaftlichen Pflanzenabfällen) und 56 % mineralischen Rohstoffen | Evercare™ | Ja | FloorScore® | ja | < 10 µg/m³ | > 99 % wachstumshemmend | 99,7 % nach 2 h | 4005-R80B, 0560-Y90R, 4040-B, 7005-R80B, 2010-Y30R, 2030-B10G, 1002-Y50R, 2005-R80B, 1060-Y40R, 0560-Y, 3030-G20Y, 3050-R | ≥ 90 % | ≤ 0.5 | ≤ 350 | https://cdn.ais-online.de/m2/45/65245/images/32/48939032px2000x1500.jpg
PREMIUM SPORT BRAZILIA - TERESINA | 3475710656507 | HQ190055 | Klasse 34, Klasse 43 | R 10 | blau, dunkelgrau, gelb, grau, grün, hellbeige, hellgrau, orange, rot | Vinyl | 2.000,00 | 20.000,00 | max. 2 kV (antistatisch) | kleben | heterogen | Bfl-s1 | chemikalienbeständig gem. Herstellerangabe, haushaltschemikalienbeständig | lichtecht | E1 | Rolle | M1 | Bindemittelgehalt Typ I | 42,00 | 1,02 | 2,00 | 2,58 - 2,68 | 10,10 - 63,70 | 0,02 | 8,00 | 0,25 | 0051, 0052, 0053, 0054, 0055, 0056, 0058, 3707, 3709, 4477, 8386, 8736 | Ja | ≥ Stufe 6 | ≤ 0,40 % | hergestellt mit bis zu 42 % Recyclinganteil, 19 % bio-basierten Rohstoffen (aus landwirtschaftlichen Pflanzenabfällen) und 56 % mineralischen Rohstoffen | Evercare™ | Ja | FloorScore® | ja | < 10 µg/m³ | > 99 % wachstumshemmend | 99,7 % nach 2 h | 4005-R80B, 0560-Y90R, 4040-B, 7005-R80B, 2010-Y30R, 2030-B10G, 1002-Y50R, 2005-R80B, 1060-Y40R, 0560-Y, 3030-G20Y, 3050-R | ≥ 90 % | ≤ 0.5 | ≤ 350 | https://cdn.ais-online.de/m2/45/65245/images/11/48970211px800x405.webp
powered by Heinze