## Gerflor
Gerflor
Name | GTIN | HAN | Benutzungsintensität | Bewertungsgruppe Rutschgefahr | Farbton | Werkstoff | Breite (mm) | Länge (mm) | Aufladungsspannung im Begehversuch | Befestigung | Bodenbelag heterogen/homogen | Brandverhalten | Chemische Beständigkeit | Farbechtheit | Formaldehyd Emissionsklasse | Lieferform | RTS Emissionsklasse | Verschleißgruppe/-klasse Bodenbelag | Anteil Recyclingmaterial (%) | Dicke Nutzschicht (mm) | Gesamtdicke Belag (mm) | Gewicht (kg/m²) | Reflexionsgrad (%) | Resteindruck (mm) | Trittschallverbesserungsmaß (dB) | Wärmeleitfähigkeit (W/(m*K)) | Gerflor_Farbcode | Desinfektionsmittelbeständig | Lichtechtheit | Maßstabilität | Nachhaltigkeit | Oberflächenvergütung | REACH-konform | Zertifikate | Frei von Schwermetallen | TVOC (28 Tage) | Antibakterielle Aktivität (E. coli – S. aureus – MRSA) | Antivirale Aktivität (Humanes Coronavirus 229E) | NCS Farbton | Ballrückprall | Druckfestigkeit (mm) | Reibungsfestigkeit (mg) | Bilder
PREMIUM SPORT INDIANA² - Bahnen |  |  | Klasse 34, Klasse 43 | R 10 | beige, blau, braun, dunkelbraun, dunkelgrau, grau, grün, hellbeige, hellgrau, orange, rot, weiß | Vinyl | 2.000,00 | 20.000,00 | max. 2 kV (antistatisch) | kleben | heterogen | Bfl-s1 | chemikalienbeständig gem. Herstellerangabe, haushaltschemikalienbeständig | lichtecht | E1 | Rolle | M1 | Bindemittelgehalt Typ I | 42,00 | 1,02 | 2,00 | 2,58 - 2,68 | 7,30 - 88,70 | 0,02 | 8,00 | 0,25 | 4001, 4002, 4003, 4009, 4045, 4046, 4047, 4048, 4049, 4050, 4051, 4052, 4053, 4343, 4476, 7517, 8150, 8226, 8837 | Ja | ≥ Stufe 6 | ≤ 0,40 % | hergestellt mit bis zu 42 % Recyclinganteil, 19 % bio-basierten Rohstoffen (aus landwirtschaftlichen Pflanzenabfällen) und 56 % mineralischen Rohstoffen | Evercare™ | Ja | FloorScore® | ja | < 10 µg/m³ | > 99 % wachstumshemmend | 99,7 % nach 2 h | 3502-Y, 8000-N, 6010-Y10R, 2010-G60Y, 0502-Y, 2060-Y30R, 2040-Y20R, 4040-Y80R, 1005-Y20R, 2005-Y50R, 3005-Y50R, 3020-Y20R, 5030-R90B, 1515-R90B, 4502-B, 1502-B, 2030-B60G, 6010-G30Y, 3030-Y60R | ≥ 90 % | ≤ 0.5 | ≤ 350 | https://cdn.ais-online.de/m2/45/65245/images/12/48939212px2000x1500.jpg https://cdn.ais-online.de/m2/45/65245/images/89/48939089px2000x1500.jpg https://cdn.ais-online.de/m2/45/65245/images/80/48974780px800x394.webp https://cdn.ais-online.de/m2/45/65245/images/70/48939170px2000x1500.jpg https://cdn.ais-online.de/m2/45/65245/images/73/48939173px2000x1500.jpg https://cdn.ais-online.de/m2/45/65245/images/77/48974777px800x403.webp https://cdn.ais-online.de/m2/45/65245/images/00/48939200px2000x1500.jpg https://cdn.ais-online.de/m2/45/65245/images/65/48974765px800x401.webp https://cdn.ais-online.de/m2/45/65245/images/22/48939122px2000x1500.jpg https://cdn.ais-online.de/m2/45/65245/images/07/48939107px2000x1500.jpg https://cdn.ais-online.de/m2/45/65245/images/36/48939236px2000x1500.jpg https://cdn.ais-online.de/m2/45/65245/images/38/48974738px800x395.webp https://cdn.ais-online.de/m2/45/65245/images/29/48974729px800x394.webp https://cdn.ais-online.de/m2/45/65245/images/17/48974717px800x413.webp https://cdn.ais-online.de/m2/45/65245/images/59/48939059px2000x1500.jpg https://cdn.ais-online.de/m2/45/65245/images/14/48974714px800x408.webp https://cdn.ais-online.de/m2/45/65245/images/62/48974762px800x408.webp https://cdn.ais-online.de/m2/45/65245/images/04/48939104px2000x1500.jpg https://cdn.ais-online.de/m2/45/65245/images/59/48974759px800x404.webp
PREMIUM SPORT INDIANA² - BALI | 3475710656651 | HQ208150 | Klasse 34, Klasse 43 | R 10 | beige, blau, braun, dunkelbraun, dunkelgrau, grau, grün, hellbeige, hellgrau, orange, rot, weiß | Vinyl | 2.000,00 | 20.000,00 | max. 2 kV (antistatisch) | kleben | heterogen | Bfl-s1 | chemikalienbeständig gem. Herstellerangabe, haushaltschemikalienbeständig | lichtecht | E1 | Rolle | M1 | Bindemittelgehalt Typ I | 42,00 | 1,02 | 2,00 | 2,58 - 2,68 | 7,30 - 88,70 | 0,02 | 8,00 | 0,25 | 4001, 4002, 4003, 4009, 4045, 4046, 4047, 4048, 4049, 4050, 4051, 4052, 4053, 4343, 4476, 7517, 8150, 8226, 8837 | Ja | ≥ Stufe 6 | ≤ 0,40 % | hergestellt mit bis zu 42 % Recyclinganteil, 19 % bio-basierten Rohstoffen (aus landwirtschaftlichen Pflanzenabfällen) und 56 % mineralischen Rohstoffen | Evercare™ | Ja | FloorScore® | ja | < 10 µg/m³ | > 99 % wachstumshemmend | 99,7 % nach 2 h | 3502-Y, 8000-N, 6010-Y10R, 2010-G60Y, 0502-Y, 2060-Y30R, 2040-Y20R, 4040-Y80R, 1005-Y20R, 2005-Y50R, 3005-Y50R, 3020-Y20R, 5030-R90B, 1515-R90B, 4502-B, 1502-B, 2030-B60G, 6010-G30Y, 3030-Y60R | ≥ 90 % | ≤ 0.5 | ≤ 350 | https://cdn.ais-online.de/m2/45/65245/images/22/48939122px2000x1500.jpg
PREMIUM SPORT INDIANA² - CALERO | 3475710656613 | HQ204052 | Klasse 34, Klasse 43 | R 10 | beige, blau, braun, dunkelbraun, dunkelgrau, grau, grün, hellbeige, hellgrau, orange, rot, weiß | Vinyl | 2.000,00 | 20.000,00 | max. 2 kV (antistatisch) | kleben | heterogen | Bfl-s1 | chemikalienbeständig gem. Herstellerangabe, haushaltschemikalienbeständig | lichtecht | E1 | Rolle | M1 | Bindemittelgehalt Typ I | 42,00 | 1,02 | 2,00 | 2,58 - 2,68 | 7,30 - 88,70 | 0,02 | 8,00 | 0,25 | 4001, 4002, 4003, 4009, 4045, 4046, 4047, 4048, 4049, 4050, 4051, 4052, 4053, 4343, 4476, 7517, 8150, 8226, 8837 | Ja | ≥ Stufe 6 | ≤ 0,40 % | hergestellt mit bis zu 42 % Recyclinganteil, 19 % bio-basierten Rohstoffen (aus landwirtschaftlichen Pflanzenabfällen) und 56 % mineralischen Rohstoffen | Evercare™ | Ja | FloorScore® | ja | < 10 µg/m³ | > 99 % wachstumshemmend | 99,7 % nach 2 h | 3502-Y, 8000-N, 6010-Y10R, 2010-G60Y, 0502-Y, 2060-Y30R, 2040-Y20R, 4040-Y80R, 1005-Y20R, 2005-Y50R, 3005-Y50R, 3020-Y20R, 5030-R90B, 1515-R90B, 4502-B, 1502-B, 2030-B60G, 6010-G30Y, 3030-Y60R | ≥ 90 % | ≤ 0.5 | ≤ 350 | https://cdn.ais-online.de/m2/45/65245/images/65/48974765px800x401.webp
PREMIUM SPORT INDIANA² - COMORES | 3475710656606 | HQ204050 | Klasse 34, Klasse 43 | R 10 | beige, blau, braun, dunkelbraun, dunkelgrau, grau, grün, hellbeige, hellgrau, orange, rot, weiß | Vinyl | 2.000,00 | 20.000,00 | max. 2 kV (antistatisch) | kleben | heterogen | Bfl-s1 | chemikalienbeständig gem. Herstellerangabe, haushaltschemikalienbeständig | lichtecht | E1 | Rolle | M1 | Bindemittelgehalt Typ I | 42,00 | 1,02 | 2,00 | 2,58 - 2,68 | 7,30 - 88,70 | 0,02 | 8,00 | 0,25 | 4001, 4002, 4003, 4009, 4045, 4046, 4047, 4048, 4049, 4050, 4051, 4052, 4053, 4343, 4476, 7517, 8150, 8226, 8837 | Ja | ≥ Stufe 6 | ≤ 0,40 % | hergestellt mit bis zu 42 % Recyclinganteil, 19 % bio-basierten Rohstoffen (aus landwirtschaftlichen Pflanzenabfällen) und 56 % mineralischen Rohstoffen | Evercare™ | Ja | FloorScore® | ja | < 10 µg/m³ | > 99 % wachstumshemmend | 99,7 % nach 2 h | 3502-Y, 8000-N, 6010-Y10R, 2010-G60Y, 0502-Y, 2060-Y30R, 2040-Y20R, 4040-Y80R, 1005-Y20R, 2005-Y50R, 3005-Y50R, 3020-Y20R, 5030-R90B, 1515-R90B, 4502-B, 1502-B, 2030-B60G, 6010-G30Y, 3030-Y60R | ≥ 90 % | ≤ 0.5 | ≤ 350 | https://cdn.ais-online.de/m2/45/65245/images/59/48974759px800x404.webp
PREMIUM SPORT INDIANA² - CUBAGUA | 3475710656583 | HQ204046 | Klasse 34, Klasse 43 | R 10 | beige, blau, braun, dunkelbraun, dunkelgrau, grau, grün, hellbeige, hellgrau, orange, rot, weiß | Vinyl | 2.000,00 | 20.000,00 | max. 2 kV (antistatisch) | kleben | heterogen | Bfl-s1 | chemikalienbeständig gem. Herstellerangabe, haushaltschemikalienbeständig | lichtecht | E1 | Rolle | M1 | Bindemittelgehalt Typ I | 42,00 | 1,02 | 2,00 | 2,58 - 2,68 | 7,30 - 88,70 | 0,02 | 8,00 | 0,25 | 4001, 4002, 4003, 4009, 4045, 4046, 4047, 4048, 4049, 4050, 4051, 4052, 4053, 4343, 4476, 7517, 8150, 8226, 8837 | Ja | ≥ Stufe 6 | ≤ 0,40 % | hergestellt mit bis zu 42 % Recyclinganteil, 19 % bio-basierten Rohstoffen (aus landwirtschaftlichen Pflanzenabfällen) und 56 % mineralischen Rohstoffen | Evercare™ | Ja | FloorScore® | ja | < 10 µg/m³ | > 99 % wachstumshemmend | 99,7 % nach 2 h | 3502-Y, 8000-N, 6010-Y10R, 2010-G60Y, 0502-Y, 2060-Y30R, 2040-Y20R, 4040-Y80R, 1005-Y20R, 2005-Y50R, 3005-Y50R, 3020-Y20R, 5030-R90B, 1515-R90B, 4502-B, 1502-B, 2030-B60G, 6010-G30Y, 3030-Y60R | ≥ 90 % | ≤ 0.5 | ≤ 350 | https://cdn.ais-online.de/m2/45/65245/images/80/48974780px800x394.webp
PREMIUM SPORT INDIANA² - DALUPIRI | 3475710656668 | HQ204045 | Klasse 34, Klasse 43 | R 10 | beige, blau, braun, dunkelbraun, dunkelgrau, grau, grün, hellbeige, hellgrau, orange, rot, weiß | Vinyl | 2.000,00 | 20.000,00 | max. 2 kV (antistatisch) | kleben | heterogen | Bfl-s1 | chemikalienbeständig gem. Herstellerangabe, haushaltschemikalienbeständig | lichtecht | E1 | Rolle | M1 | Bindemittelgehalt Typ I | 42,00 | 1,02 | 2,00 | 2,58 - 2,68 | 7,30 - 88,70 | 0,02 | 8,00 | 0,25 | 4001, 4002, 4003, 4009, 4045, 4046, 4047, 4048, 4049, 4050, 4051, 4052, 4053, 4343, 4476, 7517, 8150, 8226, 8837 | Ja | ≥ Stufe 6 | ≤ 0,40 % | hergestellt mit bis zu 42 % Recyclinganteil, 19 % bio-basierten Rohstoffen (aus landwirtschaftlichen Pflanzenabfällen) und 56 % mineralischen Rohstoffen | Evercare™ | Ja | FloorScore® | ja | < 10 µg/m³ | > 99 % wachstumshemmend | 99,7 % nach 2 h | 3502-Y, 8000-N, 6010-Y10R, 2010-G60Y, 0502-Y, 2060-Y30R, 2040-Y20R, 4040-Y80R, 1005-Y20R, 2005-Y50R, 3005-Y50R, 3020-Y20R, 5030-R90B, 1515-R90B, 4502-B, 1502-B, 2030-B60G, 6010-G30Y, 3030-Y60R | ≥ 90 % | ≤ 0.5 | ≤ 350 | https://cdn.ais-online.de/m2/45/65245/images/14/48974714px800x408.webp
PREMIUM SPORT INDIANA² - DIWARAN | 3475710656538 | HQ204053 | Klasse 34, Klasse 43 | R 10 | beige, blau, braun, dunkelbraun, dunkelgrau, grau, grün, hellbeige, hellgrau, orange, rot, weiß | Vinyl | 2.000,00 | 20.000,00 | max. 2 kV (antistatisch) | kleben | heterogen | Bfl-s1 | chemikalienbeständig gem. Herstellerangabe, haushaltschemikalienbeständig | lichtecht | E1 | Rolle | M1 | Bindemittelgehalt Typ I | 42,00 | 1,02 | 2,00 | 2,58 - 2,68 | 7,30 - 88,70 | 0,02 | 8,00 | 0,25 | 4001, 4002, 4003, 4009, 4045, 4046, 4047, 4048, 4049, 4050, 4051, 4052, 4053, 4343, 4476, 7517, 8150, 8226, 8837 | Ja | ≥ Stufe 6 | ≤ 0,40 % | hergestellt mit bis zu 42 % Recyclinganteil, 19 % bio-basierten Rohstoffen (aus landwirtschaftlichen Pflanzenabfällen) und 56 % mineralischen Rohstoffen | Evercare™ | Ja | FloorScore® | ja | < 10 µg/m³ | > 99 % wachstumshemmend | 99,7 % nach 2 h | 3502-Y, 8000-N, 6010-Y10R, 2010-G60Y, 0502-Y, 2060-Y30R, 2040-Y20R, 4040-Y80R, 1005-Y20R, 2005-Y50R, 3005-Y50R, 3020-Y20R, 5030-R90B, 1515-R90B, 4502-B, 1502-B, 2030-B60G, 6010-G30Y, 3030-Y60R | ≥ 90 % | ≤ 0.5 | ≤ 350 | https://cdn.ais-online.de/m2/45/65245/images/62/48974762px800x408.webp
PREMIUM SPORT INDIANA² - FAROE | 3475710656576 | HQ207517 | Klasse 34, Klasse 43 | R 10 | beige, blau, braun, dunkelbraun, dunkelgrau, grau, grün, hellbeige, hellgrau, orange, rot, weiß | Vinyl | 2.000,00 | 20.000,00 | max. 2 kV (antistatisch) | kleben | heterogen | Bfl-s1 | chemikalienbeständig gem. Herstellerangabe, haushaltschemikalienbeständig | lichtecht | E1 | Rolle | M1 | Bindemittelgehalt Typ I | 42,00 | 1,02 | 2,00 | 2,58 - 2,68 | 7,30 - 88,70 | 0,02 | 8,00 | 0,25 | 4001, 4002, 4003, 4009, 4045, 4046, 4047, 4048, 4049, 4050, 4051, 4052, 4053, 4343, 4476, 7517, 8150, 8226, 8837 | Ja | ≥ Stufe 6 | ≤ 0,40 % | hergestellt mit bis zu 42 % Recyclinganteil, 19 % bio-basierten Rohstoffen (aus landwirtschaftlichen Pflanzenabfällen) und 56 % mineralischen Rohstoffen | Evercare™ | Ja | FloorScore® | ja | < 10 µg/m³ | > 99 % wachstumshemmend | 99,7 % nach 2 h | 3502-Y, 8000-N, 6010-Y10R, 2010-G60Y, 0502-Y, 2060-Y30R, 2040-Y20R, 4040-Y80R, 1005-Y20R, 2005-Y50R, 3005-Y50R, 3020-Y20R, 5030-R90B, 1515-R90B, 4502-B, 1502-B, 2030-B60G, 6010-G30Y, 3030-Y60R | ≥ 90 % | ≤ 0.5 | ≤ 350 | https://cdn.ais-online.de/m2/45/65245/images/89/48939089px2000x1500.jpg
PREMIUM SPORT INDIANA² - FIDJI | 3475710656569 | HQ208226 | Klasse 34, Klasse 43 | R 10 | beige, blau, braun, dunkelbraun, dunkelgrau, grau, grün, hellbeige, hellgrau, orange, rot, weiß | Vinyl | 2.000,00 | 20.000,00 | max. 2 kV (antistatisch) | kleben | heterogen | Bfl-s1 | chemikalienbeständig gem. Herstellerangabe, haushaltschemikalienbeständig | lichtecht | E1 | Rolle | M1 | Bindemittelgehalt Typ I | 42,00 | 1,02 | 2,00 | 2,58 - 2,68 | 7,30 - 88,70 | 0,02 | 8,00 | 0,25 | 4001, 4002, 4003, 4009, 4045, 4046, 4047, 4048, 4049, 4050, 4051, 4052, 4053, 4343, 4476, 7517, 8150, 8226, 8837 | Ja | ≥ Stufe 6 | ≤ 0,40 % | hergestellt mit bis zu 42 % Recyclinganteil, 19 % bio-basierten Rohstoffen (aus landwirtschaftlichen Pflanzenabfällen) und 56 % mineralischen Rohstoffen | Evercare™ | Ja | FloorScore® | ja | < 10 µg/m³ | > 99 % wachstumshemmend | 99,7 % nach 2 h | 3502-Y, 8000-N, 6010-Y10R, 2010-G60Y, 0502-Y, 2060-Y30R, 2040-Y20R, 4040-Y80R, 1005-Y20R, 2005-Y50R, 3005-Y50R, 3020-Y20R, 5030-R90B, 1515-R90B, 4502-B, 1502-B, 2030-B60G, 6010-G30Y, 3030-Y60R | ≥ 90 % | ≤ 0.5 | ≤ 350 | https://cdn.ais-online.de/m2/45/65245/images/12/48939212px2000x1500.jpg
PREMIUM SPORT INDIANA² - KILMIA | 3475710656514 | HQ204049 | Klasse 34, Klasse 43 | R 10 | beige, blau, braun, dunkelbraun, dunkelgrau, grau, grün, hellbeige, hellgrau, orange, rot, weiß | Vinyl | 2.000,00 | 20.000,00 | max. 2 kV (antistatisch) | kleben | heterogen | Bfl-s1 | chemikalienbeständig gem. Herstellerangabe, haushaltschemikalienbeständig | lichtecht | E1 | Rolle | M1 | Bindemittelgehalt Typ I | 42,00 | 1,02 | 2,00 | 2,58 - 2,68 | 7,30 - 88,70 | 0,02 | 8,00 | 0,25 | 4001, 4002, 4003, 4009, 4045, 4046, 4047, 4048, 4049, 4050, 4051, 4052, 4053, 4343, 4476, 7517, 8150, 8226, 8837 | Ja | ≥ Stufe 6 | ≤ 0,40 % | hergestellt mit bis zu 42 % Recyclinganteil, 19 % bio-basierten Rohstoffen (aus landwirtschaftlichen Pflanzenabfällen) und 56 % mineralischen Rohstoffen | Evercare™ | Ja | FloorScore® | ja | < 10 µg/m³ | > 99 % wachstumshemmend | 99,7 % nach 2 h | 3502-Y, 8000-N, 6010-Y10R, 2010-G60Y, 0502-Y, 2060-Y30R, 2040-Y20R, 4040-Y80R, 1005-Y20R, 2005-Y50R, 3005-Y50R, 3020-Y20R, 5030-R90B, 1515-R90B, 4502-B, 1502-B, 2030-B60G, 6010-G30Y, 3030-Y60R | ≥ 90 % | ≤ 0.5 | ≤ 350 | https://cdn.ais-online.de/m2/45/65245/images/17/48974717px800x413.webp
PREMIUM SPORT INDIANA² - MALABO | 3475710656590 | HQ204048 | Klasse 34, Klasse 43 | R 10 | beige, blau, braun, dunkelbraun, dunkelgrau, grau, grün, hellbeige, hellgrau, orange, rot, weiß | Vinyl | 2.000,00 | 20.000,00 | max. 2 kV (antistatisch) | kleben | heterogen | Bfl-s1 | chemikalienbeständig gem. Herstellerangabe, haushaltschemikalienbeständig | lichtecht | E1 | Rolle | M1 | Bindemittelgehalt Typ I | 42,00 | 1,02 | 2,00 | 2,58 - 2,68 | 7,30 - 88,70 | 0,02 | 8,00 | 0,25 | 4001, 4002, 4003, 4009, 4045, 4046, 4047, 4048, 4049, 4050, 4051, 4052, 4053, 4343, 4476, 7517, 8150, 8226, 8837 | Ja | ≥ Stufe 6 | ≤ 0,40 % | hergestellt mit bis zu 42 % Recyclinganteil, 19 % bio-basierten Rohstoffen (aus landwirtschaftlichen Pflanzenabfällen) und 56 % mineralischen Rohstoffen | Evercare™ | Ja | FloorScore® | ja | < 10 µg/m³ | > 99 % wachstumshemmend | 99,7 % nach 2 h | 3502-Y, 8000-N, 6010-Y10R, 2010-G60Y, 0502-Y, 2060-Y30R, 2040-Y20R, 4040-Y80R, 1005-Y20R, 2005-Y50R, 3005-Y50R, 3020-Y20R, 5030-R90B, 1515-R90B, 4502-B, 1502-B, 2030-B60G, 6010-G30Y, 3030-Y60R | ≥ 90 % | ≤ 0.5 | ≤ 350 | https://cdn.ais-online.de/m2/45/65245/images/29/48974729px800x394.webp
PREMIUM SPORT INDIANA² - MANUA | 3475710656705 | HQ204002 | Klasse 34, Klasse 43 | R 10 | beige, blau, braun, dunkelbraun, dunkelgrau, grau, grün, hellbeige, hellgrau, orange, rot, weiß | Vinyl | 2.000,00 | 20.000,00 | max. 2 kV (antistatisch) | kleben | heterogen | Bfl-s1 | chemikalienbeständig gem. Herstellerangabe, haushaltschemikalienbeständig | lichtecht | E1 | Rolle | M1 | Bindemittelgehalt Typ I | 42,00 | 1,02 | 2,00 | 2,58 - 2,68 | 7,30 - 88,70 | 0,02 | 8,00 | 0,25 | 4001, 4002, 4003, 4009, 4045, 4046, 4047, 4048, 4049, 4050, 4051, 4052, 4053, 4343, 4476, 7517, 8150, 8226, 8837 | Ja | ≥ Stufe 6 | ≤ 0,40 % | hergestellt mit bis zu 42 % Recyclinganteil, 19 % bio-basierten Rohstoffen (aus landwirtschaftlichen Pflanzenabfällen) und 56 % mineralischen Rohstoffen | Evercare™ | Ja | FloorScore® | ja | < 10 µg/m³ | > 99 % wachstumshemmend | 99,7 % nach 2 h | 3502-Y, 8000-N, 6010-Y10R, 2010-G60Y, 0502-Y, 2060-Y30R, 2040-Y20R, 4040-Y80R, 1005-Y20R, 2005-Y50R, 3005-Y50R, 3020-Y20R, 5030-R90B, 1515-R90B, 4502-B, 1502-B, 2030-B60G, 6010-G30Y, 3030-Y60R | ≥ 90 % | ≤ 0.5 | ≤ 350 | https://cdn.ais-online.de/m2/45/65245/images/70/48939170px2000x1500.jpg
PREMIUM SPORT INDIANA² - MARACA | 3475710656521 | HQ204051 | Klasse 34, Klasse 43 | R 10 | beige, blau, braun, dunkelbraun, dunkelgrau, grau, grün, hellbeige, hellgrau, orange, rot, weiß | Vinyl | 2.000,00 | 20.000,00 | max. 2 kV (antistatisch) | kleben | heterogen | Bfl-s1 | chemikalienbeständig gem. Herstellerangabe, haushaltschemikalienbeständig | lichtecht | E1 | Rolle | M1 | Bindemittelgehalt Typ I | 42,00 | 1,02 | 2,00 | 2,58 - 2,68 | 7,30 - 88,70 | 0,02 | 8,00 | 0,25 | 4001, 4002, 4003, 4009, 4045, 4046, 4047, 4048, 4049, 4050, 4051, 4052, 4053, 4343, 4476, 7517, 8150, 8226, 8837 | Ja | ≥ Stufe 6 | ≤ 0,40 % | hergestellt mit bis zu 42 % Recyclinganteil, 19 % bio-basierten Rohstoffen (aus landwirtschaftlichen Pflanzenabfällen) und 56 % mineralischen Rohstoffen | Evercare™ | Ja | FloorScore® | ja | < 10 µg/m³ | > 99 % wachstumshemmend | 99,7 % nach 2 h | 3502-Y, 8000-N, 6010-Y10R, 2010-G60Y, 0502-Y, 2060-Y30R, 2040-Y20R, 4040-Y80R, 1005-Y20R, 2005-Y50R, 3005-Y50R, 3020-Y20R, 5030-R90B, 1515-R90B, 4502-B, 1502-B, 2030-B60G, 6010-G30Y, 3030-Y60R | ≥ 90 % | ≤ 0.5 | ≤ 350 | https://cdn.ais-online.de/m2/45/65245/images/38/48974738px800x395.webp
PREMIUM SPORT INDIANA² - OFU | 3475710656699 | HQ204001 | Klasse 34, Klasse 43 | R 10 | beige, blau, braun, dunkelbraun, dunkelgrau, grau, grün, hellbeige, hellgrau, orange, rot, weiß | Vinyl | 2.000,00 | 20.000,00 | max. 2 kV (antistatisch) | kleben | heterogen | Bfl-s1 | chemikalienbeständig gem. Herstellerangabe, haushaltschemikalienbeständig | lichtecht | E1 | Rolle | M1 | Bindemittelgehalt Typ I | 42,00 | 1,02 | 2,00 | 2,58 - 2,68 | 7,30 - 88,70 | 0,02 | 8,00 | 0,25 | 4001, 4002, 4003, 4009, 4045, 4046, 4047, 4048, 4049, 4050, 4051, 4052, 4053, 4343, 4476, 7517, 8150, 8226, 8837 | Ja | ≥ Stufe 6 | ≤ 0,40 % | hergestellt mit bis zu 42 % Recyclinganteil, 19 % bio-basierten Rohstoffen (aus landwirtschaftlichen Pflanzenabfällen) und 56 % mineralischen Rohstoffen | Evercare™ | Ja | FloorScore® | ja | < 10 µg/m³ | > 99 % wachstumshemmend | 99,7 % nach 2 h | 3502-Y, 8000-N, 6010-Y10R, 2010-G60Y, 0502-Y, 2060-Y30R, 2040-Y20R, 4040-Y80R, 1005-Y20R, 2005-Y50R, 3005-Y50R, 3020-Y20R, 5030-R90B, 1515-R90B, 4502-B, 1502-B, 2030-B60G, 6010-G30Y, 3030-Y60R | ≥ 90 % | ≤ 0.5 | ≤ 350 | https://cdn.ais-online.de/m2/45/65245/images/59/48939059px2000x1500.jpg
PREMIUM SPORT INDIANA² - OKUZA | 3475710656675 | HQ204047 | Klasse 34, Klasse 43 | R 10 | beige, blau, braun, dunkelbraun, dunkelgrau, grau, grün, hellbeige, hellgrau, orange, rot, weiß | Vinyl | 2.000,00 | 20.000,00 | max. 2 kV (antistatisch) | kleben | heterogen | Bfl-s1 | chemikalienbeständig gem. Herstellerangabe, haushaltschemikalienbeständig | lichtecht | E1 | Rolle | M1 | Bindemittelgehalt Typ I | 42,00 | 1,02 | 2,00 | 2,58 - 2,68 | 7,30 - 88,70 | 0,02 | 8,00 | 0,25 | 4001, 4002, 4003, 4009, 4045, 4046, 4047, 4048, 4049, 4050, 4051, 4052, 4053, 4343, 4476, 7517, 8150, 8226, 8837 | Ja | ≥ Stufe 6 | ≤ 0,40 % | hergestellt mit bis zu 42 % Recyclinganteil, 19 % bio-basierten Rohstoffen (aus landwirtschaftlichen Pflanzenabfällen) und 56 % mineralischen Rohstoffen | Evercare™ | Ja | FloorScore® | ja | < 10 µg/m³ | > 99 % wachstumshemmend | 99,7 % nach 2 h | 3502-Y, 8000-N, 6010-Y10R, 2010-G60Y, 0502-Y, 2060-Y30R, 2040-Y20R, 4040-Y80R, 1005-Y20R, 2005-Y50R, 3005-Y50R, 3020-Y20R, 5030-R90B, 1515-R90B, 4502-B, 1502-B, 2030-B60G, 6010-G30Y, 3030-Y60R | ≥ 90 % | ≤ 0.5 | ≤ 350 | https://cdn.ais-online.de/m2/45/65245/images/77/48974777px800x403.webp
PREMIUM SPORT INDIANA² - SONGO | 3475710656637 | HQ208837 | Klasse 34, Klasse 43 | R 10 | beige, blau, braun, dunkelbraun, dunkelgrau, grau, grün, hellbeige, hellgrau, orange, rot, weiß | Vinyl | 2.000,00 | 20.000,00 | max. 2 kV (antistatisch) | kleben | heterogen | Bfl-s1 | chemikalienbeständig gem. Herstellerangabe, haushaltschemikalienbeständig | lichtecht | E1 | Rolle | M1 | Bindemittelgehalt Typ I | 42,00 | 1,02 | 2,00 | 2,58 - 2,68 | 7,30 - 88,70 | 0,02 | 8,00 | 0,25 | 4001, 4002, 4003, 4009, 4045, 4046, 4047, 4048, 4049, 4050, 4051, 4052, 4053, 4343, 4476, 7517, 8150, 8226, 8837 | Ja | ≥ Stufe 6 | ≤ 0,40 % | hergestellt mit bis zu 42 % Recyclinganteil, 19 % bio-basierten Rohstoffen (aus landwirtschaftlichen Pflanzenabfällen) und 56 % mineralischen Rohstoffen | Evercare™ | Ja | FloorScore® | ja | < 10 µg/m³ | > 99 % wachstumshemmend | 99,7 % nach 2 h | 3502-Y, 8000-N, 6010-Y10R, 2010-G60Y, 0502-Y, 2060-Y30R, 2040-Y20R, 4040-Y80R, 1005-Y20R, 2005-Y50R, 3005-Y50R, 3020-Y20R, 5030-R90B, 1515-R90B, 4502-B, 1502-B, 2030-B60G, 6010-G30Y, 3030-Y60R | ≥ 90 % | ≤ 0.5 | ≤ 350 | https://cdn.ais-online.de/m2/45/65245/images/04/48939104px2000x1500.jpg
PREMIUM SPORT INDIANA² - TAO | 3475710656552 | HQ204003 | Klasse 34, Klasse 43 | R 10 | beige, blau, braun, dunkelbraun, dunkelgrau, grau, grün, hellbeige, hellgrau, orange, rot, weiß | Vinyl | 2.000,00 | 20.000,00 | max. 2 kV (antistatisch) | kleben | heterogen | Bfl-s1 | chemikalienbeständig gem. Herstellerangabe, haushaltschemikalienbeständig | lichtecht | E1 | Rolle | M1 | Bindemittelgehalt Typ I | 42,00 | 1,02 | 2,00 | 2,58 - 2,68 | 7,30 - 88,70 | 0,02 | 8,00 | 0,25 | 4001, 4002, 4003, 4009, 4045, 4046, 4047, 4048, 4049, 4050, 4051, 4052, 4053, 4343, 4476, 7517, 8150, 8226, 8837 | Ja | ≥ Stufe 6 | ≤ 0,40 % | hergestellt mit bis zu 42 % Recyclinganteil, 19 % bio-basierten Rohstoffen (aus landwirtschaftlichen Pflanzenabfällen) und 56 % mineralischen Rohstoffen | Evercare™ | Ja | FloorScore® | ja | < 10 µg/m³ | > 99 % wachstumshemmend | 99,7 % nach 2 h | 3502-Y, 8000-N, 6010-Y10R, 2010-G60Y, 0502-Y, 2060-Y30R, 2040-Y20R, 4040-Y80R, 1005-Y20R, 2005-Y50R, 3005-Y50R, 3020-Y20R, 5030-R90B, 1515-R90B, 4502-B, 1502-B, 2030-B60G, 6010-G30Y, 3030-Y60R | ≥ 90 % | ≤ 0.5 | ≤ 350 | https://cdn.ais-online.de/m2/45/65245/images/73/48939173px2000x1500.jpg
PREMIUM SPORT INDIANA² - TOKELAU | 3475710656545 | HQ204343 | Klasse 34, Klasse 43 | R 10 | beige, blau, braun, dunkelbraun, dunkelgrau, grau, grün, hellbeige, hellgrau, orange, rot, weiß | Vinyl | 2.000,00 | 20.000,00 | max. 2 kV (antistatisch) | kleben | heterogen | Bfl-s1 | chemikalienbeständig gem. Herstellerangabe, haushaltschemikalienbeständig | lichtecht | E1 | Rolle | M1 | Bindemittelgehalt Typ I | 42,00 | 1,02 | 2,00 | 2,58 - 2,68 | 7,30 - 88,70 | 0,02 | 8,00 | 0,25 | 4001, 4002, 4003, 4009, 4045, 4046, 4047, 4048, 4049, 4050, 4051, 4052, 4053, 4343, 4476, 7517, 8150, 8226, 8837 | Ja | ≥ Stufe 6 | ≤ 0,40 % | hergestellt mit bis zu 42 % Recyclinganteil, 19 % bio-basierten Rohstoffen (aus landwirtschaftlichen Pflanzenabfällen) und 56 % mineralischen Rohstoffen | Evercare™ | Ja | FloorScore® | ja | < 10 µg/m³ | > 99 % wachstumshemmend | 99,7 % nach 2 h | 3502-Y, 8000-N, 6010-Y10R, 2010-G60Y, 0502-Y, 2060-Y30R, 2040-Y20R, 4040-Y80R, 1005-Y20R, 2005-Y50R, 3005-Y50R, 3020-Y20R, 5030-R90B, 1515-R90B, 4502-B, 1502-B, 2030-B60G, 6010-G30Y, 3030-Y60R | ≥ 90 % | ≤ 0.5 | ≤ 350 | https://cdn.ais-online.de/m2/45/65245/images/07/48939107px2000x1500.jpg
PREMIUM SPORT INDIANA² - TUFOA | 3475710656620 | HQ204009 | Klasse 34, Klasse 43 | R 10 | beige, blau, braun, dunkelbraun, dunkelgrau, grau, grün, hellbeige, hellgrau, orange, rot, weiß | Vinyl | 2.000,00 | 20.000,00 | max. 2 kV (antistatisch) | kleben | heterogen | Bfl-s1 | chemikalienbeständig gem. Herstellerangabe, haushaltschemikalienbeständig | lichtecht | E1 | Rolle | M1 | Bindemittelgehalt Typ I | 42,00 | 1,02 | 2,00 | 2,58 - 2,68 | 7,30 - 88,70 | 0,02 | 8,00 | 0,25 | 4001, 4002, 4003, 4009, 4045, 4046, 4047, 4048, 4049, 4050, 4051, 4052, 4053, 4343, 4476, 7517, 8150, 8226, 8837 | Ja | ≥ Stufe 6 | ≤ 0,40 % | hergestellt mit bis zu 42 % Recyclinganteil, 19 % bio-basierten Rohstoffen (aus landwirtschaftlichen Pflanzenabfällen) und 56 % mineralischen Rohstoffen | Evercare™ | Ja | FloorScore® | ja | < 10 µg/m³ | > 99 % wachstumshemmend | 99,7 % nach 2 h | 3502-Y, 8000-N, 6010-Y10R, 2010-G60Y, 0502-Y, 2060-Y30R, 2040-Y20R, 4040-Y80R, 1005-Y20R, 2005-Y50R, 3005-Y50R, 3020-Y20R, 5030-R90B, 1515-R90B, 4502-B, 1502-B, 2030-B60G, 6010-G30Y, 3030-Y60R | ≥ 90 % | ≤ 0.5 | ≤ 350 | https://cdn.ais-online.de/m2/45/65245/images/36/48939236px2000x1500.jpg
PREMIUM SPORT INDIANA² - WATTARU | 3475710656644 | HQ204476 | Klasse 34, Klasse 43 | R 10 | beige, blau, braun, dunkelbraun, dunkelgrau, grau, grün, hellbeige, hellgrau, orange, rot, weiß | Vinyl | 2.000,00 | 20.000,00 | max. 2 kV (antistatisch) | kleben | heterogen | Bfl-s1 | chemikalienbeständig gem. Herstellerangabe, haushaltschemikalienbeständig | lichtecht | E1 | Rolle | M1 | Bindemittelgehalt Typ I | 42,00 | 1,02 | 2,00 | 2,58 - 2,68 | 7,30 - 88,70 | 0,02 | 8,00 | 0,25 | 4001, 4002, 4003, 4009, 4045, 4046, 4047, 4048, 4049, 4050, 4051, 4052, 4053, 4343, 4476, 7517, 8150, 8226, 8837 | Ja | ≥ Stufe 6 | ≤ 0,40 % | hergestellt mit bis zu 42 % Recyclinganteil, 19 % bio-basierten Rohstoffen (aus landwirtschaftlichen Pflanzenabfällen) und 56 % mineralischen Rohstoffen | Evercare™ | Ja | FloorScore® | ja | < 10 µg/m³ | > 99 % wachstumshemmend | 99,7 % nach 2 h | 3502-Y, 8000-N, 6010-Y10R, 2010-G60Y, 0502-Y, 2060-Y30R, 2040-Y20R, 4040-Y80R, 1005-Y20R, 2005-Y50R, 3005-Y50R, 3020-Y20R, 5030-R90B, 1515-R90B, 4502-B, 1502-B, 2030-B60G, 6010-G30Y, 3030-Y60R | ≥ 90 % | ≤ 0.5 | ≤ 350 | https://cdn.ais-online.de/m2/45/65245/images/00/48939200px2000x1500.jpg
powered by Heinze