## Gerflor
Gerflor
Name | GTIN | HAN | Benutzungsintensität | Bewertungsgruppe Rutschgefahr | Farbton | Werkstoff | Breite (mm) | Länge (mm) | Aufladungsspannung im Begehversuch | Befestigung | Bodenbelag heterogen/homogen | Brandverhalten | Chemische Beständigkeit | Farbechtheit | Formaldehyd Emissionsklasse | Lieferform | RTS Emissionsklasse | Verschleißgruppe/-klasse Bodenbelag | Anteil Recyclingmaterial (%) | Dicke Nutzschicht (mm) | Gesamtdicke Belag (mm) | Gewicht (kg/m²) | Reflexionsgrad (%) | Resteindruck (mm) | Trittschallverbesserungsmaß (dB) | Wärmeleitfähigkeit (W/(m*K)) | Gerflor_Farbcode | Desinfektionsmittelbeständig | Lichtechtheit | Maßstabilität | Nachhaltigkeit | Oberflächenvergütung | REACH-konform | Zertifikate | Frei von Schwermetallen | TVOC (28 Tage) | Antibakterielle Aktivität (E. coli – S. aureus – MRSA) | Antivirale Aktivität (Humanes Coronavirus 229E) | NCS Farbton | Ballrückprall | Druckfestigkeit (mm) | Reibungsfestigkeit (mg) | Bilder
PREMIUM SPORT NEOPOLIS - Bahnen |  |  | Klasse 34, Klasse 43 | R 10 | beige, dunkelbeige, dunkelgrau, grau, hellbeige, hellgrau | Vinyl | 2.000,00 | 20.000,00 | max. 2 kV (antistatisch) | kleben | heterogen | Bfl-s1 | chemikalienbeständig gem. Herstellerangabe, haushaltschemikalienbeständig | lichtecht | E1 | Rolle | M1 | Bindemittelgehalt Typ I | 42,00 | 1,02 | 2,00 | 2,58 - 2,68 | 14,90 - 53,80 | 0,02 | 8,00 | 0,25 | 2740, 2741, 2742, 2743, 2744, 2745 | Ja | ≥ Stufe 6 | ≤ 0,40 % | hergestellt mit bis zu 42 % Recyclinganteil, 19 % bio-basierten Rohstoffen (aus landwirtschaftlichen Pflanzenabfällen) und 56 % mineralischen Rohstoffen | Evercare™ | Ja | FloorScore® | ja | < 10 µg/m³ | > 99 % wachstumshemmend | 99,7 % nach 2 h | 4500-N, 2002-B, 7005-Y50R, 2005-Y30R, 7502-B, 4005-Y50R | ≥ 90 % | ≤ 0.5 | ≤ 350 | https://cdn.ais-online.de/m2/45/65245/images/71/48408071px841x595.jpg https://cdn.ais-online.de/m2/45/65245/images/18/48939218px2000x1500.jpg https://cdn.ais-online.de/m2/45/65245/images/18/48407918px841x595.jpg https://cdn.ais-online.de/m2/45/65245/images/17/48408017px841x595.jpg https://cdn.ais-online.de/m2/45/65245/images/66/48407966px841x595.jpg https://cdn.ais-online.de/m2/45/65245/images/62/48408062px841x595.jpg
PREMIUM SPORT NEOPOLIS - BROOKLYN | 3475710657115 | HQ232741 | Klasse 34, Klasse 43 | R 10 | beige, dunkelbeige, dunkelgrau, grau, hellbeige, hellgrau | Vinyl | 2.000,00 | 20.000,00 | max. 2 kV (antistatisch) | kleben | heterogen | Bfl-s1 | chemikalienbeständig gem. Herstellerangabe, haushaltschemikalienbeständig | lichtecht | E1 | Rolle | M1 | Bindemittelgehalt Typ I | 42,00 | 1,02 | 2,00 | 2,58 - 2,68 | 14,90 - 53,80 | 0,02 | 8,00 | 0,25 | 2740, 2741, 2742, 2743, 2744, 2745 | Ja | ≥ Stufe 6 | ≤ 0,40 % | hergestellt mit bis zu 42 % Recyclinganteil, 19 % bio-basierten Rohstoffen (aus landwirtschaftlichen Pflanzenabfällen) und 56 % mineralischen Rohstoffen | Evercare™ | Ja | FloorScore® | ja | < 10 µg/m³ | > 99 % wachstumshemmend | 99,7 % nach 2 h | 4500-N, 2002-B, 7005-Y50R, 2005-Y30R, 7502-B, 4005-Y50R | ≥ 90 % | ≤ 0.5 | ≤ 350 | https://cdn.ais-online.de/m2/45/65245/images/66/48407966px841x595.jpg
PREMIUM SPORT NEOPOLIS - CENTRAL PARK | 3475710657139 | HQ232743 | Klasse 34, Klasse 43 | R 10 | beige, dunkelbeige, dunkelgrau, grau, hellbeige, hellgrau | Vinyl | 2.000,00 | 20.000,00 | max. 2 kV (antistatisch) | kleben | heterogen | Bfl-s1 | chemikalienbeständig gem. Herstellerangabe, haushaltschemikalienbeständig | lichtecht | E1 | Rolle | M1 | Bindemittelgehalt Typ I | 42,00 | 1,02 | 2,00 | 2,58 - 2,68 | 14,90 - 53,80 | 0,02 | 8,00 | 0,25 | 2740, 2741, 2742, 2743, 2744, 2745 | Ja | ≥ Stufe 6 | ≤ 0,40 % | hergestellt mit bis zu 42 % Recyclinganteil, 19 % bio-basierten Rohstoffen (aus landwirtschaftlichen Pflanzenabfällen) und 56 % mineralischen Rohstoffen | Evercare™ | Ja | FloorScore® | ja | < 10 µg/m³ | > 99 % wachstumshemmend | 99,7 % nach 2 h | 4500-N, 2002-B, 7005-Y50R, 2005-Y30R, 7502-B, 4005-Y50R | ≥ 90 % | ≤ 0.5 | ≤ 350 | https://cdn.ais-online.de/m2/45/65245/images/17/48408017px841x595.jpg
PREMIUM SPORT NEOPOLIS - HARLEM SOFT | 3475710657092 | HQ232740 | Klasse 34, Klasse 43 | R 10 | beige, dunkelbeige, dunkelgrau, grau, hellbeige, hellgrau | Vinyl | 2.000,00 | 20.000,00 | max. 2 kV (antistatisch) | kleben | heterogen | Bfl-s1 | chemikalienbeständig gem. Herstellerangabe, haushaltschemikalienbeständig | lichtecht | E1 | Rolle | M1 | Bindemittelgehalt Typ I | 42,00 | 1,02 | 2,00 | 2,58 - 2,68 | 14,90 - 53,80 | 0,02 | 8,00 | 0,25 | 2740, 2741, 2742, 2743, 2744, 2745 | Ja | ≥ Stufe 6 | ≤ 0,40 % | hergestellt mit bis zu 42 % Recyclinganteil, 19 % bio-basierten Rohstoffen (aus landwirtschaftlichen Pflanzenabfällen) und 56 % mineralischen Rohstoffen | Evercare™ | Ja | FloorScore® | ja | < 10 µg/m³ | > 99 % wachstumshemmend | 99,7 % nach 2 h | 4500-N, 2002-B, 7005-Y50R, 2005-Y30R, 7502-B, 4005-Y50R | ≥ 90 % | ≤ 0.5 | ≤ 350 | https://cdn.ais-online.de/m2/45/65245/images/71/48408071px841x595.jpg
PREMIUM SPORT NEOPOLIS - PLAZA | 3475710657085 | HQ232745 | Klasse 34, Klasse 43 | R 10 | beige, dunkelbeige, dunkelgrau, grau, hellbeige, hellgrau | Vinyl | 2.000,00 | 20.000,00 | max. 2 kV (antistatisch) | kleben | heterogen | Bfl-s1 | chemikalienbeständig gem. Herstellerangabe, haushaltschemikalienbeständig | lichtecht | E1 | Rolle | M1 | Bindemittelgehalt Typ I | 42,00 | 1,02 | 2,00 | 2,58 - 2,68 | 14,90 - 53,80 | 0,02 | 8,00 | 0,25 | 2740, 2741, 2742, 2743, 2744, 2745 | Ja | ≥ Stufe 6 | ≤ 0,40 % | hergestellt mit bis zu 42 % Recyclinganteil, 19 % bio-basierten Rohstoffen (aus landwirtschaftlichen Pflanzenabfällen) und 56 % mineralischen Rohstoffen | Evercare™ | Ja | FloorScore® | ja | < 10 µg/m³ | > 99 % wachstumshemmend | 99,7 % nach 2 h | 4500-N, 2002-B, 7005-Y50R, 2005-Y30R, 7502-B, 4005-Y50R | ≥ 90 % | ≤ 0.5 | ≤ 350 | https://cdn.ais-online.de/m2/45/65245/images/18/48939218px2000x1500.jpg
PREMIUM SPORT NEOPOLIS - QUEENS SOFT | 3475710657122 | HQ232744 | Klasse 34, Klasse 43 | R 10 | beige, dunkelbeige, dunkelgrau, grau, hellbeige, hellgrau | Vinyl | 2.000,00 | 20.000,00 | max. 2 kV (antistatisch) | kleben | heterogen | Bfl-s1 | chemikalienbeständig gem. Herstellerangabe, haushaltschemikalienbeständig | lichtecht | E1 | Rolle | M1 | Bindemittelgehalt Typ I | 42,00 | 1,02 | 2,00 | 2,58 - 2,68 | 14,90 - 53,80 | 0,02 | 8,00 | 0,25 | 2740, 2741, 2742, 2743, 2744, 2745 | Ja | ≥ Stufe 6 | ≤ 0,40 % | hergestellt mit bis zu 42 % Recyclinganteil, 19 % bio-basierten Rohstoffen (aus landwirtschaftlichen Pflanzenabfällen) und 56 % mineralischen Rohstoffen | Evercare™ | Ja | FloorScore® | ja | < 10 µg/m³ | > 99 % wachstumshemmend | 99,7 % nach 2 h | 4500-N, 2002-B, 7005-Y50R, 2005-Y30R, 7502-B, 4005-Y50R | ≥ 90 % | ≤ 0.5 | ≤ 350 | https://cdn.ais-online.de/m2/45/65245/images/62/48408062px841x595.jpg
PREMIUM SPORT NEOPOLIS - TIMES SQUARE | 3475710657108 | HQ232742 | Klasse 34, Klasse 43 | R 10 | beige, dunkelbeige, dunkelgrau, grau, hellbeige, hellgrau | Vinyl | 2.000,00 | 20.000,00 | max. 2 kV (antistatisch) | kleben | heterogen | Bfl-s1 | chemikalienbeständig gem. Herstellerangabe, haushaltschemikalienbeständig | lichtecht | E1 | Rolle | M1 | Bindemittelgehalt Typ I | 42,00 | 1,02 | 2,00 | 2,58 - 2,68 | 14,90 - 53,80 | 0,02 | 8,00 | 0,25 | 2740, 2741, 2742, 2743, 2744, 2745 | Ja | ≥ Stufe 6 | ≤ 0,40 % | hergestellt mit bis zu 42 % Recyclinganteil, 19 % bio-basierten Rohstoffen (aus landwirtschaftlichen Pflanzenabfällen) und 56 % mineralischen Rohstoffen | Evercare™ | Ja | FloorScore® | ja | < 10 µg/m³ | > 99 % wachstumshemmend | 99,7 % nach 2 h | 4500-N, 2002-B, 7005-Y50R, 2005-Y30R, 7502-B, 4005-Y50R | ≥ 90 % | ≤ 0.5 | ≤ 350 | https://cdn.ais-online.de/m2/45/65245/images/18/48407918px841x595.jpg
powered by Heinze