## Gerflor
Gerflor
Name | GTIN | HAN | Benutzungsintensität | Bewertungsgruppe Rutschgefahr | Farbton | Oberfläche | Werkstoff | Breite (mm) | Länge (mm) | Aufladungsspannung im Begehversuch | Befestigung | Bodenbelag heterogen/homogen | Brandverhalten | Chemische Beständigkeit | Farbechtheit | Formaldehyd Emissionsklasse | Lieferform | RTS Emissionsklasse | Verschleißgruppe/-klasse Bodenbelag | Anteil Recyclingmaterial (%) | Dicke Nutzschicht (mm) | Gesamtdicke Belag (mm) | Gewicht (kg/m²) | Reflexionsgrad (%) | Resteindruck (mm) | Trittschallverbesserungsmaß (dB) | Wärmeleitfähigkeit (W/(m*K)) | Gerflor_Farbcode | Desinfektionsmittelbeständig | Lichtechtheit | Maßstabilität | Nachhaltigkeit | Oberflächenvergütung | REACH-konform | Zertifikate | Frei von Schwermetallen | TVOC (28 Tage) | Antibakterielle Aktivität (E. coli – S. aureus – MRSA) | Antivirale Aktivität (Humanes Coronavirus 229E) | NCS Farbton | Ballrückprall | Druckfestigkeit (mm) | Reibungsfestigkeit (mg) | Bilder
PREMIUM SPORT OSMOZ - Bahnen |  |  | Klasse 34, Klasse 43 | R 10 | beige, blau, dunkelbeige, dunkelgrau, grau, grün, hellbeige, hellgrau, rot | gesprenkelt, matt | Vinyl | 2.000,00 | 20.000,00 | max. 2 kV (antistatisch) | kleben | heterogen | Bfl-s1 | chemikalienbeständig gem. Herstellerangabe, haushaltschemikalienbeständig | lichtecht | E1 | Rolle | M1 | Bindemittelgehalt Typ I | 42,00 | 1,02 | 2,00 | 2,58 - 2,68 | 9,40 - 61,10 | 0,02 | 8,00 | 0,25 | 3791, 3792, 4349, 4351, 4364, 4365, 4378, 4379, 4380, 4381, 4382, 4383, 4384, 7737 | ja | ≥ Stufe 6 | ≤ 0,40 % | hergestellt mit bis zu 42 % Recyclinganteil, 19 % bio-basierten Rohstoffen (aus landwirtschaftlichen Pflanzenabfällen) und 56 % mineralischen Rohstoffen | Evercare™ | ja | FloorScore® | ja | < 10 µg/m³ | > 99 % wachstumshemmend | 99,7 % nach 2 h | 3005-Y50R, 1502-B, 3502-B, 4030-B, 4040-Y90R, 3020-Y60R, 3020-G20Y, 8000-N, 5500-N, 5005-Y50R, 2040-Y10R, 2005-Y30R, 1502-Y, 3010-Y30R | ≥ 90 % | ≤ 0.5 | ≤ 350 | https://cdn.ais-online.de/m2/45/65245/images/35/48974735px800x615.webp https://cdn.ais-online.de/m2/45/65245/images/53/48974753px421x600.webp https://cdn.ais-online.de/m2/45/65245/images/50/48974750px421x600.webp https://cdn.ais-online.de/m2/45/65245/images/32/48974732px800x405.webp https://cdn.ais-online.de/m2/45/65245/images/83/48974783px800x546.webp https://cdn.ais-online.de/m2/45/65245/images/20/48974720px800x393.webp https://cdn.ais-online.de/m2/45/65245/images/56/48974756px422x600.webp https://cdn.ais-online.de/m2/45/65245/images/26/48974726px800x395.webp https://cdn.ais-online.de/m2/45/65245/images/44/48974744px800x402.webp https://cdn.ais-online.de/m2/45/65245/images/47/48974747px800x404.webp https://cdn.ais-online.de/m2/45/65245/images/23/48974723px800x411.webp https://cdn.ais-online.de/m2/45/65245/images/41/48974741px800x608.webp https://cdn.ais-online.de/m2/45/65245/images/71/48974771px800x403.webp https://cdn.ais-online.de/m2/45/65245/images/68/48974768px800x398.webp
PREMIUM SPORT OSMOZ - ALPAGA NEW | 3475710656972 | HQ224365 | Klasse 34, Klasse 43 | R 10 | beige, blau, dunkelbeige, dunkelgrau, grau, grün, hellbeige, hellgrau, rot | gesprenkelt, matt | Vinyl | 2.000,00 | 20.000,00 | max. 2 kV (antistatisch) | kleben | heterogen | Bfl-s1 | chemikalienbeständig gem. Herstellerangabe, haushaltschemikalienbeständig | lichtecht | E1 | Rolle | M1 | Bindemittelgehalt Typ I | 42,00 | 1,02 | 2,00 | 2,58 - 2,68 | 9,40 - 61,10 | 0,02 | 8,00 | 0,25 | 3791, 3792, 4349, 4351, 4364, 4365, 4378, 4379, 4380, 4381, 4382, 4383, 4384, 7737 | ja | ≥ Stufe 6 | ≤ 0,40 % | hergestellt mit bis zu 42 % Recyclinganteil, 19 % bio-basierten Rohstoffen (aus landwirtschaftlichen Pflanzenabfällen) und 56 % mineralischen Rohstoffen | Evercare™ | ja | FloorScore® | ja | < 10 µg/m³ | > 99 % wachstumshemmend | 99,7 % nach 2 h | 3005-Y50R, 1502-B, 3502-B, 4030-B, 4040-Y90R, 3020-Y60R, 3020-G20Y, 8000-N, 5500-N, 5005-Y50R, 2040-Y10R, 2005-Y30R, 1502-Y, 3010-Y30R | ≥ 90 % | ≤ 0.5 | ≤ 350 | https://cdn.ais-online.de/m2/45/65245/images/50/48974750px421x600.webp
PREMIUM SPORT OSMOZ - ANGORA | 3475710656897 | HQ224349 | Klasse 34, Klasse 43 | R 10 | beige, blau, dunkelbeige, dunkelgrau, grau, grün, hellbeige, hellgrau, rot | gesprenkelt, matt | Vinyl | 2.000,00 | 20.000,00 | max. 2 kV (antistatisch) | kleben | heterogen | Bfl-s1 | chemikalienbeständig gem. Herstellerangabe, haushaltschemikalienbeständig | lichtecht | E1 | Rolle | M1 | Bindemittelgehalt Typ I | 42,00 | 1,02 | 2,00 | 2,58 - 2,68 | 9,40 - 61,10 | 0,02 | 8,00 | 0,25 | 3791, 3792, 4349, 4351, 4364, 4365, 4378, 4379, 4380, 4381, 4382, 4383, 4384, 7737 | ja | ≥ Stufe 6 | ≤ 0,40 % | hergestellt mit bis zu 42 % Recyclinganteil, 19 % bio-basierten Rohstoffen (aus landwirtschaftlichen Pflanzenabfällen) und 56 % mineralischen Rohstoffen | Evercare™ | ja | FloorScore® | ja | < 10 µg/m³ | > 99 % wachstumshemmend | 99,7 % nach 2 h | 3005-Y50R, 1502-B, 3502-B, 4030-B, 4040-Y90R, 3020-Y60R, 3020-G20Y, 8000-N, 5500-N, 5005-Y50R, 2040-Y10R, 2005-Y30R, 1502-Y, 3010-Y30R | ≥ 90 % | ≤ 0.5 | ≤ 350 | https://cdn.ais-online.de/m2/45/65245/images/35/48974735px800x615.webp
PREMIUM SPORT OSMOZ - AWARA | 3475710656941 | HQ224380 | Klasse 34, Klasse 43 | R 10 | beige, blau, dunkelbeige, dunkelgrau, grau, grün, hellbeige, hellgrau, rot | gesprenkelt, matt | Vinyl | 2.000,00 | 20.000,00 | max. 2 kV (antistatisch) | kleben | heterogen | Bfl-s1 | chemikalienbeständig gem. Herstellerangabe, haushaltschemikalienbeständig | lichtecht | E1 | Rolle | M1 | Bindemittelgehalt Typ I | 42,00 | 1,02 | 2,00 | 2,58 - 2,68 | 9,40 - 61,10 | 0,02 | 8,00 | 0,25 | 3791, 3792, 4349, 4351, 4364, 4365, 4378, 4379, 4380, 4381, 4382, 4383, 4384, 7737 | ja | ≥ Stufe 6 | ≤ 0,40 % | hergestellt mit bis zu 42 % Recyclinganteil, 19 % bio-basierten Rohstoffen (aus landwirtschaftlichen Pflanzenabfällen) und 56 % mineralischen Rohstoffen | Evercare™ | ja | FloorScore® | ja | < 10 µg/m³ | > 99 % wachstumshemmend | 99,7 % nach 2 h | 3005-Y50R, 1502-B, 3502-B, 4030-B, 4040-Y90R, 3020-Y60R, 3020-G20Y, 8000-N, 5500-N, 5005-Y50R, 2040-Y10R, 2005-Y30R, 1502-Y, 3010-Y30R | ≥ 90 % | ≤ 0.5 | ≤ 350 | https://cdn.ais-online.de/m2/45/65245/images/44/48974744px800x402.webp
PREMIUM SPORT OSMOZ - BARBADINE | 3475710656965 | HQ224384 | Klasse 34, Klasse 43 | R 10 | beige, blau, dunkelbeige, dunkelgrau, grau, grün, hellbeige, hellgrau, rot | gesprenkelt, matt | Vinyl | 2.000,00 | 20.000,00 | max. 2 kV (antistatisch) | kleben | heterogen | Bfl-s1 | chemikalienbeständig gem. Herstellerangabe, haushaltschemikalienbeständig | lichtecht | E1 | Rolle | M1 | Bindemittelgehalt Typ I | 42,00 | 1,02 | 2,00 | 2,58 - 2,68 | 9,40 - 61,10 | 0,02 | 8,00 | 0,25 | 3791, 3792, 4349, 4351, 4364, 4365, 4378, 4379, 4380, 4381, 4382, 4383, 4384, 7737 | ja | ≥ Stufe 6 | ≤ 0,40 % | hergestellt mit bis zu 42 % Recyclinganteil, 19 % bio-basierten Rohstoffen (aus landwirtschaftlichen Pflanzenabfällen) und 56 % mineralischen Rohstoffen | Evercare™ | ja | FloorScore® | ja | < 10 µg/m³ | > 99 % wachstumshemmend | 99,7 % nach 2 h | 3005-Y50R, 1502-B, 3502-B, 4030-B, 4040-Y90R, 3020-Y60R, 3020-G20Y, 8000-N, 5500-N, 5005-Y50R, 2040-Y10R, 2005-Y30R, 1502-Y, 3010-Y30R | ≥ 90 % | ≤ 0.5 | ≤ 350 | https://cdn.ais-online.de/m2/45/65245/images/32/48974732px800x405.webp
PREMIUM SPORT OSMOZ - CYCLADES | 3475710656958 | HQ224382 | Klasse 34, Klasse 43 | R 10 | beige, blau, dunkelbeige, dunkelgrau, grau, grün, hellbeige, hellgrau, rot | gesprenkelt, matt | Vinyl | 2.000,00 | 20.000,00 | max. 2 kV (antistatisch) | kleben | heterogen | Bfl-s1 | chemikalienbeständig gem. Herstellerangabe, haushaltschemikalienbeständig | lichtecht | E1 | Rolle | M1 | Bindemittelgehalt Typ I | 42,00 | 1,02 | 2,00 | 2,58 - 2,68 | 9,40 - 61,10 | 0,02 | 8,00 | 0,25 | 3791, 3792, 4349, 4351, 4364, 4365, 4378, 4379, 4380, 4381, 4382, 4383, 4384, 7737 | ja | ≥ Stufe 6 | ≤ 0,40 % | hergestellt mit bis zu 42 % Recyclinganteil, 19 % bio-basierten Rohstoffen (aus landwirtschaftlichen Pflanzenabfällen) und 56 % mineralischen Rohstoffen | Evercare™ | ja | FloorScore® | ja | < 10 µg/m³ | > 99 % wachstumshemmend | 99,7 % nach 2 h | 3005-Y50R, 1502-B, 3502-B, 4030-B, 4040-Y90R, 3020-Y60R, 3020-G20Y, 8000-N, 5500-N, 5005-Y50R, 2040-Y10R, 2005-Y30R, 1502-Y, 3010-Y30R | ≥ 90 % | ≤ 0.5 | ≤ 350 | https://cdn.ais-online.de/m2/45/65245/images/23/48974723px800x411.webp
PREMIUM SPORT OSMOZ - GREIGE | 3475710656873 | HQ224351 | Klasse 34, Klasse 43 | R 10 | beige, blau, dunkelbeige, dunkelgrau, grau, grün, hellbeige, hellgrau, rot | gesprenkelt, matt | Vinyl | 2.000,00 | 20.000,00 | max. 2 kV (antistatisch) | kleben | heterogen | Bfl-s1 | chemikalienbeständig gem. Herstellerangabe, haushaltschemikalienbeständig | lichtecht | E1 | Rolle | M1 | Bindemittelgehalt Typ I | 42,00 | 1,02 | 2,00 | 2,58 - 2,68 | 9,40 - 61,10 | 0,02 | 8,00 | 0,25 | 3791, 3792, 4349, 4351, 4364, 4365, 4378, 4379, 4380, 4381, 4382, 4383, 4384, 7737 | ja | ≥ Stufe 6 | ≤ 0,40 % | hergestellt mit bis zu 42 % Recyclinganteil, 19 % bio-basierten Rohstoffen (aus landwirtschaftlichen Pflanzenabfällen) und 56 % mineralischen Rohstoffen | Evercare™ | ja | FloorScore® | ja | < 10 µg/m³ | > 99 % wachstumshemmend | 99,7 % nach 2 h | 3005-Y50R, 1502-B, 3502-B, 4030-B, 4040-Y90R, 3020-Y60R, 3020-G20Y, 8000-N, 5500-N, 5005-Y50R, 2040-Y10R, 2005-Y30R, 1502-Y, 3010-Y30R | ≥ 90 % | ≤ 0.5 | ≤ 350 | https://cdn.ais-online.de/m2/45/65245/images/83/48974783px800x546.webp
PREMIUM SPORT OSMOZ - IGLOO | 3475710656903 | HQ224378 | Klasse 34, Klasse 43 | R 10 | beige, blau, dunkelbeige, dunkelgrau, grau, grün, hellbeige, hellgrau, rot | gesprenkelt, matt | Vinyl | 2.000,00 | 20.000,00 | max. 2 kV (antistatisch) | kleben | heterogen | Bfl-s1 | chemikalienbeständig gem. Herstellerangabe, haushaltschemikalienbeständig | lichtecht | E1 | Rolle | M1 | Bindemittelgehalt Typ I | 42,00 | 1,02 | 2,00 | 2,58 - 2,68 | 9,40 - 61,10 | 0,02 | 8,00 | 0,25 | 3791, 3792, 4349, 4351, 4364, 4365, 4378, 4379, 4380, 4381, 4382, 4383, 4384, 7737 | ja | ≥ Stufe 6 | ≤ 0,40 % | hergestellt mit bis zu 42 % Recyclinganteil, 19 % bio-basierten Rohstoffen (aus landwirtschaftlichen Pflanzenabfällen) und 56 % mineralischen Rohstoffen | Evercare™ | ja | FloorScore® | ja | < 10 µg/m³ | > 99 % wachstumshemmend | 99,7 % nach 2 h | 3005-Y50R, 1502-B, 3502-B, 4030-B, 4040-Y90R, 3020-Y60R, 3020-G20Y, 8000-N, 5500-N, 5005-Y50R, 2040-Y10R, 2005-Y30R, 1502-Y, 3010-Y30R | ≥ 90 % | ≤ 0.5 | ≤ 350 | https://cdn.ais-online.de/m2/45/65245/images/71/48974771px800x403.webp
PREMIUM SPORT OSMOZ - IVORY NEW | 3475710656859 | HQ224364 | Klasse 34, Klasse 43 | R 10 | beige, blau, dunkelbeige, dunkelgrau, grau, grün, hellbeige, hellgrau, rot | gesprenkelt, matt | Vinyl | 2.000,00 | 20.000,00 | max. 2 kV (antistatisch) | kleben | heterogen | Bfl-s1 | chemikalienbeständig gem. Herstellerangabe, haushaltschemikalienbeständig | lichtecht | E1 | Rolle | M1 | Bindemittelgehalt Typ I | 42,00 | 1,02 | 2,00 | 2,58 - 2,68 | 9,40 - 61,10 | 0,02 | 8,00 | 0,25 | 3791, 3792, 4349, 4351, 4364, 4365, 4378, 4379, 4380, 4381, 4382, 4383, 4384, 7737 | ja | ≥ Stufe 6 | ≤ 0,40 % | hergestellt mit bis zu 42 % Recyclinganteil, 19 % bio-basierten Rohstoffen (aus landwirtschaftlichen Pflanzenabfällen) und 56 % mineralischen Rohstoffen | Evercare™ | ja | FloorScore® | ja | < 10 µg/m³ | > 99 % wachstumshemmend | 99,7 % nach 2 h | 3005-Y50R, 1502-B, 3502-B, 4030-B, 4040-Y90R, 3020-Y60R, 3020-G20Y, 8000-N, 5500-N, 5005-Y50R, 2040-Y10R, 2005-Y30R, 1502-Y, 3010-Y30R | ≥ 90 % | ≤ 0.5 | ≤ 350 | https://cdn.ais-online.de/m2/45/65245/images/53/48974753px421x600.webp
PREMIUM SPORT OSMOZ - JASMIN | 3475710656934 | HQ224383 | Klasse 34, Klasse 43 | R 10 | beige, blau, dunkelbeige, dunkelgrau, grau, grün, hellbeige, hellgrau, rot | gesprenkelt, matt | Vinyl | 2.000,00 | 20.000,00 | max. 2 kV (antistatisch) | kleben | heterogen | Bfl-s1 | chemikalienbeständig gem. Herstellerangabe, haushaltschemikalienbeständig | lichtecht | E1 | Rolle | M1 | Bindemittelgehalt Typ I | 42,00 | 1,02 | 2,00 | 2,58 - 2,68 | 9,40 - 61,10 | 0,02 | 8,00 | 0,25 | 3791, 3792, 4349, 4351, 4364, 4365, 4378, 4379, 4380, 4381, 4382, 4383, 4384, 7737 | ja | ≥ Stufe 6 | ≤ 0,40 % | hergestellt mit bis zu 42 % Recyclinganteil, 19 % bio-basierten Rohstoffen (aus landwirtschaftlichen Pflanzenabfällen) und 56 % mineralischen Rohstoffen | Evercare™ | ja | FloorScore® | ja | < 10 µg/m³ | > 99 % wachstumshemmend | 99,7 % nach 2 h | 3005-Y50R, 1502-B, 3502-B, 4030-B, 4040-Y90R, 3020-Y60R, 3020-G20Y, 8000-N, 5500-N, 5005-Y50R, 2040-Y10R, 2005-Y30R, 1502-Y, 3010-Y30R | ≥ 90 % | ≤ 0.5 | ≤ 350 | https://cdn.ais-online.de/m2/45/65245/images/26/48974726px800x395.webp
PREMIUM SPORT OSMOZ - KOUDOU | 3475710656910 | HQ224379 | Klasse 34, Klasse 43 | R 10 | beige, blau, dunkelbeige, dunkelgrau, grau, grün, hellbeige, hellgrau, rot | gesprenkelt, matt | Vinyl | 2.000,00 | 20.000,00 | max. 2 kV (antistatisch) | kleben | heterogen | Bfl-s1 | chemikalienbeständig gem. Herstellerangabe, haushaltschemikalienbeständig | lichtecht | E1 | Rolle | M1 | Bindemittelgehalt Typ I | 42,00 | 1,02 | 2,00 | 2,58 - 2,68 | 9,40 - 61,10 | 0,02 | 8,00 | 0,25 | 3791, 3792, 4349, 4351, 4364, 4365, 4378, 4379, 4380, 4381, 4382, 4383, 4384, 7737 | ja | ≥ Stufe 6 | ≤ 0,40 % | hergestellt mit bis zu 42 % Recyclinganteil, 19 % bio-basierten Rohstoffen (aus landwirtschaftlichen Pflanzenabfällen) und 56 % mineralischen Rohstoffen | Evercare™ | ja | FloorScore® | ja | < 10 µg/m³ | > 99 % wachstumshemmend | 99,7 % nach 2 h | 3005-Y50R, 1502-B, 3502-B, 4030-B, 4040-Y90R, 3020-Y60R, 3020-G20Y, 8000-N, 5500-N, 5005-Y50R, 2040-Y10R, 2005-Y30R, 1502-Y, 3010-Y30R | ≥ 90 % | ≤ 0.5 | ≤ 350 | https://cdn.ais-online.de/m2/45/65245/images/68/48974768px800x398.webp
PREMIUM SPORT OSMOZ - PEPPER GREY | 3475710656842 | HQ227737 | Klasse 34, Klasse 43 | R 10 | beige, blau, dunkelbeige, dunkelgrau, grau, grün, hellbeige, hellgrau, rot | gesprenkelt, matt | Vinyl | 2.000,00 | 20.000,00 | max. 2 kV (antistatisch) | kleben | heterogen | Bfl-s1 | chemikalienbeständig gem. Herstellerangabe, haushaltschemikalienbeständig | lichtecht | E1 | Rolle | M1 | Bindemittelgehalt Typ I | 42,00 | 1,02 | 2,00 | 2,58 - 2,68 | 9,40 - 61,10 | 0,02 | 8,00 | 0,25 | 3791, 3792, 4349, 4351, 4364, 4365, 4378, 4379, 4380, 4381, 4382, 4383, 4384, 7737 | ja | ≥ Stufe 6 | ≤ 0,40 % | hergestellt mit bis zu 42 % Recyclinganteil, 19 % bio-basierten Rohstoffen (aus landwirtschaftlichen Pflanzenabfällen) und 56 % mineralischen Rohstoffen | Evercare™ | ja | FloorScore® | ja | < 10 µg/m³ | > 99 % wachstumshemmend | 99,7 % nach 2 h | 3005-Y50R, 1502-B, 3502-B, 4030-B, 4040-Y90R, 3020-Y60R, 3020-G20Y, 8000-N, 5500-N, 5005-Y50R, 2040-Y10R, 2005-Y30R, 1502-Y, 3010-Y30R | ≥ 90 % | ≤ 0.5 | ≤ 350 | https://cdn.ais-online.de/m2/45/65245/images/56/48974756px422x600.webp
PREMIUM SPORT OSMOZ - ROZELLE | 3475710656927 | HQ224381 | Klasse 34, Klasse 43 | R 10 | beige, blau, dunkelbeige, dunkelgrau, grau, grün, hellbeige, hellgrau, rot | gesprenkelt, matt | Vinyl | 2.000,00 | 20.000,00 | max. 2 kV (antistatisch) | kleben | heterogen | Bfl-s1 | chemikalienbeständig gem. Herstellerangabe, haushaltschemikalienbeständig | lichtecht | E1 | Rolle | M1 | Bindemittelgehalt Typ I | 42,00 | 1,02 | 2,00 | 2,58 - 2,68 | 9,40 - 61,10 | 0,02 | 8,00 | 0,25 | 3791, 3792, 4349, 4351, 4364, 4365, 4378, 4379, 4380, 4381, 4382, 4383, 4384, 7737 | ja | ≥ Stufe 6 | ≤ 0,40 % | hergestellt mit bis zu 42 % Recyclinganteil, 19 % bio-basierten Rohstoffen (aus landwirtschaftlichen Pflanzenabfällen) und 56 % mineralischen Rohstoffen | Evercare™ | ja | FloorScore® | ja | < 10 µg/m³ | > 99 % wachstumshemmend | 99,7 % nach 2 h | 3005-Y50R, 1502-B, 3502-B, 4030-B, 4040-Y90R, 3020-Y60R, 3020-G20Y, 8000-N, 5500-N, 5005-Y50R, 2040-Y10R, 2005-Y30R, 1502-Y, 3010-Y30R | ≥ 90 % | ≤ 0.5 | ≤ 350 | https://cdn.ais-online.de/m2/45/65245/images/47/48974747px800x404.webp
PREMIUM SPORT OSMOZ - SLATE GREY | 3475710656866 | HQ223791 | Klasse 34, Klasse 43 | R 10 | beige, blau, dunkelbeige, dunkelgrau, grau, grün, hellbeige, hellgrau, rot | gesprenkelt, matt | Vinyl | 2.000,00 | 20.000,00 | max. 2 kV (antistatisch) | kleben | heterogen | Bfl-s1 | chemikalienbeständig gem. Herstellerangabe, haushaltschemikalienbeständig | lichtecht | E1 | Rolle | M1 | Bindemittelgehalt Typ I | 42,00 | 1,02 | 2,00 | 2,58 - 2,68 | 9,40 - 61,10 | 0,02 | 8,00 | 0,25 | 3791, 3792, 4349, 4351, 4364, 4365, 4378, 4379, 4380, 4381, 4382, 4383, 4384, 7737 | ja | ≥ Stufe 6 | ≤ 0,40 % | hergestellt mit bis zu 42 % Recyclinganteil, 19 % bio-basierten Rohstoffen (aus landwirtschaftlichen Pflanzenabfällen) und 56 % mineralischen Rohstoffen | Evercare™ | ja | FloorScore® | ja | < 10 µg/m³ | > 99 % wachstumshemmend | 99,7 % nach 2 h | 3005-Y50R, 1502-B, 3502-B, 4030-B, 4040-Y90R, 3020-Y60R, 3020-G20Y, 8000-N, 5500-N, 5005-Y50R, 2040-Y10R, 2005-Y30R, 1502-Y, 3010-Y30R | ≥ 90 % | ≤ 0.5 | ≤ 350 | https://cdn.ais-online.de/m2/45/65245/images/20/48974720px800x393.webp
PREMIUM SPORT OSMOZ - STORM GREY | 3475710656880 | HQ223792 | Klasse 34, Klasse 43 | R 10 | beige, blau, dunkelbeige, dunkelgrau, grau, grün, hellbeige, hellgrau, rot | gesprenkelt, matt | Vinyl | 2.000,00 | 20.000,00 | max. 2 kV (antistatisch) | kleben | heterogen | Bfl-s1 | chemikalienbeständig gem. Herstellerangabe, haushaltschemikalienbeständig | lichtecht | E1 | Rolle | M1 | Bindemittelgehalt Typ I | 42,00 | 1,02 | 2,00 | 2,58 - 2,68 | 9,40 - 61,10 | 0,02 | 8,00 | 0,25 | 3791, 3792, 4349, 4351, 4364, 4365, 4378, 4379, 4380, 4381, 4382, 4383, 4384, 7737 | ja | ≥ Stufe 6 | ≤ 0,40 % | hergestellt mit bis zu 42 % Recyclinganteil, 19 % bio-basierten Rohstoffen (aus landwirtschaftlichen Pflanzenabfällen) und 56 % mineralischen Rohstoffen | Evercare™ | ja | FloorScore® | ja | < 10 µg/m³ | > 99 % wachstumshemmend | 99,7 % nach 2 h | 3005-Y50R, 1502-B, 3502-B, 4030-B, 4040-Y90R, 3020-Y60R, 3020-G20Y, 8000-N, 5500-N, 5005-Y50R, 2040-Y10R, 2005-Y30R, 1502-Y, 3010-Y30R | ≥ 90 % | ≤ 0.5 | ≤ 350 | https://cdn.ais-online.de/m2/45/65245/images/41/48974741px800x608.webp
powered by Heinze